## data
| ρw | τw | DFI GEN_4 | DLR GEN_4 | CIE GEN_4 | DFI GEN_4 300X3h Cycles | DLR GEN_4 300X3h Cycles | CIE GEN_4 300X3h Cycles | DFI GEN_3 | DLR GEN_3 | CIE GEN_3 | DFI 575 Cycles | DLR 575 Cycles | CIE 575 Cycles |  | DFI GEN_4 | DLR GEN_4 | CIE GEN_4 | DFI GEN_4 300X3h Cycles | DLR GEN_4 300X3h Cycles | CIE GEN_4 300X3h Cycles | DFI GEN_3 | DLR GEN_3 | CIE GEN_3 | DFI GEN_3 285x3h Cycles | DLR GEN_3 285x3h Cycles | CIE GEN_3 285x3h Cycles | DFI GEN_3 575x3h Cycles | DLR GEN_3 575x3h Cycles | CIE GEN_3 575x3h Cycles |  | DFI GEN_4 | DLR GEN_4 | CIE GEN_4 | DFI GEN_4 300X3h Cycles | DLR GEN_4 300X3h Cycles | CIE GEN_4 300X3h Cycles | DFI GEN_3 | DLR GEN_3 | CIE GEN_3 | DFI GEN_3 285x3h Cycles | DLR GEN_3 285x3h Cycles | CIE GEN_3 285x3h Cycles | DFI GEN_3 575x3h Cycles | DLR GEN_3 575x3h Cycles | CIE GEN_3 575x3h Cycles
2500 | 6.269817 | 93.708718 | 10.18934 | 32.929808 | 21.210523 | 17.040116 | 34.868698 | 27.074548 | 17.327845 | 29.034594 | 19.42274 | 22.185248 | 20.225963 | 17.789439 | 2500 | 4.45102 | 29.79277 | 16.8346 | 12.17141 | 31.91614 | 23.34524 | 12.49402 | 25.50945 | 14.83894 | 24.28941 | 17.52572 | 12.77164 | 17.92054 | 15.73618 | 13.0113 | 0.00703 | 0.0003129067 | 0.002094432 | 0.001183472 | 0.00085565 | 0.002243704 | 0.00164117 | 0.0008783297 | 0.001793315 | 0.001043177 | 0.001707546 | 0.001232058 | 0.0008978466 | 0.001259814 | 0.001106254 | 0.0009146946
2490 | 4.583008 | 93.14678 | 14.635682 | 41.527772 | 19.588779 | 15.050446 | 19.287148 | 17.151785 | 13.11896 | 21.834035 | 13.664974 | 19.11051 | 14.042284 | 12.278169 | 2490 | 11.52513 | 41.76607 | 17.15907 | 11.99803 | 16.81682 | 14.39075 | 9.794054 | 19.70334 | 10.41755 | 12.55207 | 14.75103 | 8.428579 | 16.61634 | 10.8482 | 8.833246 | 0.0035 | 0.0004033796 | 0.001461812 | 0.0006005676 | 0.0004199312 | 0.0005885886 | 0.0005036764 | 0.0003427919 | 0.0006896167 | 0.0003646144 | 0.0004393226 | 0.000516286 | 0.0002950003 | 0.0005815718 | 0.0003796869 | 0.0003091636
2480 | 7.431283 | 92.960365 | 11.843169 | 42.626898 | 20.43543 | 17.646068 | 26.036458 | 22.022231 | 15.614554 | 23.362231 | 18.347344 | 22.562053 | 15.604847 | 12.787673 | 2480 | 5.08609 | 39.53152 | 14.88184 | 11.71751 | 21.19067 | 16.67526 | 9.40342 | 18.18598 | 12.51447 | 15.11374 | 15.6569 | 8.962672 | 17.28427 | 9.392343 | 6.169937 | 0.008 | 0.0004068872 | 0.003162522 | 0.001190547 | 0.0009374009 | 0.001695254 | 0.001334021 | 0.0007522736 | 0.001454878 | 0.001001158 | 0.001209099 | 0.001252552 | 0.0007170137 | 0.001382741 | 0.0007513874 | 0.0004935949
2470 | 8.395701 | 94.339445 | 10.313893 | 30.477118 | 22.568971 | 17.587329 | 31.924201 | 23.456676 | 14.499456 | 24.909259 | 18.784535 | 25.164661 | 16.872093 | 11.526127 | 2470 | 2.151396 | 24.3045 | 15.71503 | 10.23897 | 25.86269 | 16.68551 | 6.818942 | 18.27009 | 11.55965 | 16.72787 | 9.905193 | 7.192732 | 18.54826 | 9.448558 | 3.507003 | 0.01664 | 0.0003579922 | 0.004044269 | 0.002614981 | 0.001703765 | 0.004303551 | 0.002776469 | 0.001134672 | 0.003040143 | 0.001923526 | 0.002783517 | 0.001648224 | 0.001196871 | 0.003086431 | 0.00157224 | 0.0005835654
2460 | 6.453799 | 95.551879 | 11.617327 | 30.535694 | 22.459106 | 13.521693 | 22.107076 | 18.884873 | 14.289413 | 29.275189 | 18.684003 | 20.730759 | 14.327949 | 14.559114 | 2460 | 5.634895 | 25.93472 | 17.33404 | 7.702775 | 16.95695 | 13.4968 | 8.534848 | 24.59878 | 13.28057 | 13.68622 | 11.66083 | 11.13598 | 15.48091 | 8.57659 | 8.826943 | 0.03316 | 0.001868531 | 0.008599953 | 0.005747966 | 0.00255424 | 0.005622926 | 0.004475537 | 0.002830155 | 0.008156957 | 0.004403838 | 0.004538349 | 0.003866733 | 0.00369269 | 0.005133469 | 0.002843997 | 0.002927014
2450 | 4.595183 | 94.573595 | 11.725447 | 32.248571 | 19.840489 | 14.542715 | 22.707427 | 20.369372 | 15.234258 | 26.206937 | 15.62113 | 20.854118 | 14.446262 | 11.958623 | 2450 | 7.942876 | 30.48469 | 16.91251 | 11.06526 | 20.06365 | 17.49451 | 11.83033 | 23.89762 | 12.25809 | 14.9624 | 14.71051 | 9.13257 | 18.02767 | 10.95851 | 8.201647 | 0.01352 | 0.001073877 | 0.00412153 | 0.002286571 | 0.001496023 | 0.002712605 | 0.002365258 | 0.00159946 | 0.003230958 | 0.001657294 | 0.002022917 | 0.001988861 | 0.001234724 | 0.002437341 | 0.001481591 | 0.001108863
2440 | 7.144991 | 93.44007 | 10.609057 | 33.223715 | 19.964946 | 15.533947 | 25.061322 | 21.109731 | 14.579117 | 26.314023 | 18.79213 | 20.378077 | 15.771173 | 12.133544 | 2440 | 3.956311 | 29.24483 | 14.53074 | 9.54268 | 20.22374 | 15.81363 | 8.463101 | 21.61594 | 13.21396 | 13.00525 | 9.809232 | 8.998383 | 14.99398 | 9.810639 | 5.69035 | 0.04293 | 0.001698444 | 0.01255481 | 0.006238046 | 0.004096672 | 0.008682052 | 0.006788792 | 0.003633209 | 0.009279721 | 0.005672755 | 0.005583152 | 0.004211103 | 0.003863006 | 0.006436917 | 0.004211708 | 0.002442867
2430 | 7.101266 | 94.802974 | 12.362517 | 35.599241 | 19.384793 | 15.734911 | 33.302426 | 28.035888 | 15.37152 | 28.819631 | 18.534979 | 27.014069 | 17.258099 | 13.423667 | 2430 | 5.829663 | 31.00985 | 13.53582 | 9.541084 | 28.56128 | 22.91376 | 9.142106 | 23.75713 | 12.60775 | 16.62631 | 14.58358 | 8.397195 | 21.81266 | 11.21097 | 6.999613 | 0.04473 | 0.002607608 | 0.01387071 | 0.006054571 | 0.004267727 | 0.01277546 | 0.01024933 | 0.004089264 | 0.01062656 | 0.005639446 | 0.00743695 | 0.006523236 | 0.003756065 | 0.009756805 | 0.005014665 | 0.003130927
2420 | 6.009287 | 95.562477 | 12.180387 | 33.880203 | 17.240815 | 16.589197 | 23.00082 | 18.693565 | 13.909116 | 22.761096 | 17.519633 | 19.907942 | 14.013436 | 9.90068 | 2420 | 6.730197 | 29.96979 | 12.20861 | 11.5052 | 18.40047 | 13.77467 | 8.605798 | 18.1437 | 12.5094 | 18.54523 | 13.27673 | 10.62121 | 15.08148 | 8.718845 | 4.2503 | 0.02636 | 0.00177408 | 0.007900036 | 0.003218189 | 0.00303277 | 0.004850363 | 0.003631002 | 0.002268488 | 0.004782678 | 0.003297478 | 0.004888524 | 0.003499747 | 0.002799751 | 0.003975479 | 0.002298287 | 0.001120379
2410 | 5.553852 | 93.736997 | 13.351692 | 37.035042 | 19.953381 | 14.84571 | 30.540034 | 19.767267 | 11.840586 | 21.580282 | 14.494909 | 24.103588 | 18.043027 | 14.577735 | 2410 | 8.831143 | 35.12951 | 16.2402 | 10.51326 | 27.99449 | 16.03216 | 7.126572 | 18.05666 | 10.11857 | 23.30166 | 17.88645 | 11.27823 | 20.86667 | 14.10252 | 10.21178 | 0.0335 | 0.002958433 | 0.01176838 | 0.005440466 | 0.003521941 | 0.009378153 | 0.005370774 | 0.002387402 | 0.006048982 | 0.003389722 | 0.007806055 | 0.005991961 | 0.003778207 | 0.006990335 | 0.004724344 | 0.003420945
2400 | 5.51573 | 93.496301 | 12.72043 | 36.740983 | 20.545714 | 15.490702 | 22.294839 | 18.417596 | 14.915555 | 26.822239 | 17.182398 | 19.332207 | 13.141603 | 13.197796 | 2400 | 8.204596 | 35.03028 | 17.03219 | 11.33961 | 18.99355 | 14.64005 | 10.68963 | 24.05048 | 13.24868 | 14.25365 | 9.059782 | 11.45503 | 15.66891 | 8.681924 | 8.745591 | 0.04373 | 0.00358787 | 0.01531874 | 0.007448175 | 0.00495881 | 0.008305881 | 0.006402093 | 0.004674575 | 0.01051727 | 0.005793649 | 0.006233121 | 0.003961843 | 0.005009286 | 0.006852014 | 0.003796606 | 0.003824447
2390 | 6.023294 | 93.780945 | 11.138163 | 30.761436 | 19.528856 | 15.265374 | 23.74569 | 21.437812 | 13.206662 | 24.331515 | 15.341775 | 21.328931 | 15.697568 | 13.164969 | 2390 | 5.795443 | 27.65932 | 15.21545 | 10.4424 | 19.9092 | 17.34363 | 8.127698 | 20.55916 | 10.52818 | 14.72996 | 13.99871 | 10.64292 | 17.22239 | 10.92751 | 8.080754 | 0.03675 | 0.002129825 | 0.0101648 | 0.005591679 | 0.003837582 | 0.00731663 | 0.006373784 | 0.002986929 | 0.007555491 | 0.003869104 | 0.00541326 | 0.005144528 | 0.003911272 | 0.006329229 | 0.00401586 | 0.002969677
2380 | 6.95455 | 93.77601 | 11.77797 | 32.186978 | 19.72548 | 17.680532 | 26.691415 | 21.25053 | 13.535019 | 25.194757 | 16.80207 | 23.505821 | 16.528604 | 13.349947 | 2380 | 5.464093 | 28.13162 | 14.37722 | 12.09442 | 22.09878 | 16.07489 | 7.444219 | 20.44685 | 11.11154 | 16.18811 | 13.51785 | 10.18079 | 18.57805 | 10.80529 | 7.235908 | 0.04213 | 0.002302022 | 0.01185185 | 0.006057121 | 0.005095381 | 0.009310216 | 0.00677235 | 0.003136249 | 0.008614256 | 0.004681292 | 0.00682005 | 0.005695068 | 0.004289169 | 0.007826932 | 0.004552269 | 0.003048488
2370 | 5.757559 | 93.705342 | 11.986587 | 33.979888 | 18.100371 | 15.032131 | 27.127749 | 20.25229 | 12.663869 | 25.511042 | 16.513792 | 21.051842 | 16.934803 | 11.115221 | 2370 | 7.06515 | 31.55737 | 13.94391 | 10.49862 | 24.00139 | 16.35209 | 7.82988 | 22.20884 | 12.16408 | 13.66969 | 12.98721 | 8.928555 | 17.24514 | 12.63673 | 6.08028 | 0.03051 | 0.002155577 | 0.009628152 | 0.004254288 | 0.003203128 | 0.007322823 | 0.004989023 | 0.002388896 | 0.006775918 | 0.00371126 | 0.004170622 | 0.003962398 | 0.002724102 | 0.005261493 | 0.003855466 | 0.001855093
2360 | 5.48215 | 93.692254 | 13.491839 | 34.352947 | 19.491286 | 15.66896 | 25.242045 | 21.661406 | 14.450035 | 27.584725 | 17.27696 | 20.978333 | 14.739672 | 11.764436 | 2360 | 9.079068 | 32.30656 | 15.82052 | 11.53126 | 22.23569 | 18.24673 | 10.15914 | 24.83601 | 13.33817 | 13.33616 | 11.1021 | 7.433606 | 17.48375 | 10.48537 | 7.12869 | 0.04972 | 0.004514113 | 0.01606282 | 0.007865965 | 0.005733341 | 0.01105559 | 0.009072273 | 0.005051127 | 0.01234846 | 0.006631738 | 0.006630737 | 0.005519966 | 0.003695989 | 0.008692921 | 0.005213326 | 0.003544385
2350 | 5.130315 | 93.483122 | 13.143831 | 40.691944 | 19.073669 | 14.683414 | 24.535563 | 19.574194 | 11.322258 | 22.864654 | 16.199456 | 21.319064 | 14.513171 | 12.495752 | 2350 | 9.126797 | 39.86043 | 15.82561 | 10.87049 | 21.95499 | 16.38892 | 7.059675 | 20.08401 | 12.58446 | 16.75898 | 7.135374 | 10.07189 | 18.35012 | 10.67783 | 8.391861 | 0.04112 | 0.003752939 | 0.01639061 | 0.00650749 | 0.004469945 | 0.009027893 | 0.006739125 | 0.002902939 | 0.008258547 | 0.005174729 | 0.006891294 | 0.002934066 | 0.004141559 | 0.007545571 | 0.004390724 | 0.003450733
2340 | 6.417377 | 93.874656 | 11.444098 | 30.540398 | 18.729816 | 14.744101 | 25.126115 | 20.003761 | 14.448901 | 23.48338 | 15.982661 | 20.666294 | 15.438832 | 13.380086 | 2340 | 5.683308 | 26.90122 | 13.84748 | 9.391868 | 20.94454 | 15.26622 | 9.060843 | 19.12807 | 10.7792 | 13.5913 | 13.709 | 8.668189 | 16.00302 | 10.17035 | 7.861131 | 0.04537 | 0.002578517 | 0.01220509 | 0.006282602 | 0.004261091 | 0.009502539 | 0.006926283 | 0.004110904 | 0.008678403 | 0.004890523 | 0.006166372 | 0.006219775 | 0.003932757 | 0.007260571 | 0.00461429 | 0.003566595
2330 | 5.948607 | 93.590351 | 12.110559 | 33.606505 | 18.009442 | 15.724173 | 25.858117 | 20.72089 | 14.02457 | 24.088176 | 16.007388 | 21.830474 | 16.10065 | 14.230146 | 2330 | 7.005555 | 30.99383 | 13.65754 | 11.0868 | 22.42671 | 16.69745 | 9.169734 | 20.45726 | 11.40582 | 17.20006 | 11.59812 | 10.13327 | 17.93826 | 11.51085 | 9.401847 | 0.05623 | 0.003939223 | 0.01742783 | 0.007679634 | 0.006234105 | 0.01261054 | 0.009388977 | 0.005156141 | 0.01150311 | 0.006413493 | 0.009671593 | 0.006521622 | 0.005697939 | 0.01008668 | 0.00647255 | 0.005286658
2320 | 6.74909 | 93.542757 | 13.291574 | 34.423629 | 18.214858 | 13.29049 | 23.733708 | 19.634189 | 12.554567 | 22.753966 | 15.434603 | 21.344949 | 14.928321 | 12.306117 | 2320 | 7.439372 | 30.96616 | 12.9885 | 7.438146 | 19.15945 | 14.58051 | 6.605067 | 18.06773 | 9.859966 | 15.51626 | 12.67729 | 9.267382 | 16.49481 | 9.288828 | 6.323605 | 0.05149 | 0.003830533 | 0.01594448 | 0.006687778 | 0.003829901 | 0.0098652 | 0.007507502 | 0.003400949 | 0.009303075 | 0.005076897 | 0.007989321 | 0.006527538 | 0.004771775 | 0.00849318 | 0.004782818 | 0.003256024
2310 | 6.447213 | 94.018586 | 11.97666 | 32.806256 | 18.928014 | 20.1393 | 31.075917 | 25.80977 | 13.116522 | 24.469287 | 16.122618 | 26.454049 | 19.346617 | 14.179189 | 2310 | 6.230262 | 29.25715 | 13.99199 | 15.33651 | 27.37045 | 21.59956 | 7.508375 | 20.12361 | 10.86895 | 15.64971 | 13.73882 | 9.638885 | 22.30794 | 14.4569 | 8.698027 | 0.06319 | 0.003936902 | 0.01848759 | 0.008841539 | 0.009691143 | 0.01729539 | 0.01364876 | 0.004744542 | 0.01271611 | 0.006868091 | 0.00988905 | 0.008681562 | 0.006090812 | 0.01409639 | 0.009135318 | 0.005496284
2300 | 6.403615 | 94.122754 | 11.350182 | 31.356174 | 18.295491 | 15.118386 | 23.159139 | 19.074001 | 15.733181 | 25.735442 | 17.484504 | 19.813292 | 14.945531 | 13.941347 | 2300 | 5.563711 | 27.66703 | 13.30896 | 9.775513 | 18.68704 | 14.17233 | 10.46052 | 21.52073 | 12.40854 | 12.451 | 10.1393 | 6.913017 | 14.99132 | 9.582808 | 8.462362 | 0.05819 | 0.003237524 | 0.01609944 | 0.007744481 | 0.005688371 | 0.01087399 | 0.008246878 | 0.006086977 | 0.01252291 | 0.007220529 | 0.00724524 | 0.005900059 | 0.004022685 | 0.008723447 | 0.005576236 | 0.004924249
2290 | 6.251105 | 93.959513 | 11.371127 | 31.935856 | 18.115362 | 14.029554 | 22.68923 | 17.397146 | 14.241583 | 22.485404 | 16.785486 | 19.495423 | 13.840185 | 12.850403 | 2290 | 5.778548 | 28.5737 | 13.3268 | 8.762461 | 18.40539 | 12.52636 | 8.999969 | 18.17977 | 11.84405 | 15.94328 | 13.66701 | 7.289533 | 14.86258 | 8.550276 | 7.44032 | 0.06253 | 0.003613326 | 0.01786713 | 0.008333248 | 0.005479167 | 0.01150889 | 0.007832736 | 0.005627681 | 0.01136781 | 0.007406082 | 0.009969334 | 0.008545983 | 0.004558145 | 0.009293573 | 0.005346488 | 0.004652432
2280 | 5.631673 | 93.731219 | 11.870346 | 32.940482 | 18.889435 | 13.802851 | 24.925146 | 20.165394 | 12.834708 | 23.628422 | 13.898592 | 19.917408 | 15.595077 | 13.24833 | 2280 | 7.072784 | 30.54904 | 14.96327 | 9.252249 | 21.69221 | 16.39008 | 8.161056 | 20.25089 | 9.360085 | 16.52146 | 18.52183 | 11.15696 | 16.11295 | 11.26871 | 8.627414 | 0.06555 | 0.00463621 | 0.02002489 | 0.009808422 | 0.006064849 | 0.01421924 | 0.0107437 | 0.005349572 | 0.01327446 | 0.006135536 | 0.01082982 | 0.01214106 | 0.007313386 | 0.01056204 | 0.007386641 | 0.00565527
2270 | 7.392754 | 93.797006 | 12.001501 | 30.673393 | 18.662193 | 15.366514 | 22.376161 | 20.131923 | 14.645489 | 24.584222 | 15.965456 | 19.105864 | 14.979135 | 13.643599 | 2270 | 5.218267 | 25.95393 | 12.68911 | 9.002954 | 16.81895 | 14.32646 | 8.193796 | 19.26221 | 9.674366 | 13.77282 | 3.286609 | 7.870828 | 13.1838 | 8.568345 | 7.067822 | 0.06414 | 0.003346996 | 0.01664685 | 0.008138794 | 0.005774495 | 0.01078767 | 0.009188992 | 0.005255501 | 0.01235478 | 0.006205139 | 0.008833884 | 0.002108031 | 0.005048349 | 0.008456091 | 0.005495737 | 0.004533301
2260 | 5.574582 | 93.816103 | 12.597818 | 32.043308 | 17.453094 | 14.276919 | 22.570612 | 18.647149 | 14.442951 | 23.951648 | 16.282161 | 19.030186 | 14.220168 | 11.935771 | 2260 | 7.944286 | 29.57726 | 13.39529 | 9.833179 | 19.10481 | 14.73076 | 10.01974 | 20.63933 | 12.08373 | 15.75843 | 10.67386 | 9.124613 | 15.15873 | 9.769403 | 7.198421 | 0.06614 | 0.005254351 | 0.0195624 | 0.008859644 | 0.006503665 | 0.01263592 | 0.009742922 | 0.006627055 | 0.01365085 | 0.007992181 | 0.01042262 | 0.007059691 | 0.006035019 | 0.01002599 | 0.006461483 | 0.004761036
2250 | 5.812504 | 93.925828 | 11.915845 | 32.564267 | 19.041517 | 16.568679 | 25.499663 | 20.971491 | 14.069494 | 24.953842 | 15.880098 | 23.493028 | 15.412989 | 14.840389 | 2250 | 6.890562 | 29.79849 | 14.86581 | 12.10656 | 22.03007 | 17.01312 | 9.308837 | 21.4269 | 11.33664 | 16.68909 | 18.86715 | 12.1334 | 19.81049 | 10.81396 | 10.1728 | 0.07103 | 0.004894366 | 0.02116587 | 0.01055918 | 0.008599292 | 0.01564796 | 0.01208442 | 0.006612067 | 0.01521953 | 0.008052416 | 0.01185426 | 0.01340134 | 0.008618353 | 0.01407139 | 0.007681154 | 0.007225738
2240 | 6.774416 | 93.900698 | 12.270781 | 31.838141 | 18.250898 | 14.601385 | 23.316732 | 19.127615 | 13.879579 | 24.941897 | 16.61702 | 19.996435 | 15.562724 | 11.693407 | 2240 | 6.207373 | 27.88845 | 12.90205 | 8.823729 | 18.52566 | 13.8784 | 8.014419 | 20.32062 | 11.079 | 14.84758 | 12.98648 | 5.550347 | 14.84467 | 9.900225 | 5.557765 | 0.07214 | 0.004477999 | 0.02011873 | 0.009307535 | 0.006365438 | 0.01336441 | 0.01001188 | 0.005781602 | 0.0146593 | 0.00799239 | 0.01071104 | 0.009368449 | 0.00400402 | 0.01070895 | 0.007142023 | 0.004009371
2230 | 6.652028 | 93.821673 | 12.783152 | 33.287403 | 18.280146 | 13.799472 | 21.105656 | 17.058594 | 14.612266 | 24.911504 | 15.802967 | 18.958152 | 13.850976 | 11.529955 | 2230 | 6.93308 | 29.66181 | 13.09494 | 8.076161 | 16.24249 | 11.73003 | 8.989075 | 20.46116 | 10.32444 | 15.02297 | 14.25567 | 7.855381 | 13.85144 | 8.134042 | 5.521168 | 0.07473 | 0.005181091 | 0.02216627 | 0.009785848 | 0.006035315 | 0.01213801 | 0.00876585 | 0.006717536 | 0.01529063 | 0.007715451 | 0.01122667 | 0.01065326 | 0.005870326 | 0.01035118 | 0.00607857 | 0.004125969
2220 | 7.000127 | 93.826909 | 11.654763 | 29.627157 | 18.032655 | 14.60525 | 24.824608 | 19.143896 | 13.421123 | 22.76248 | 14.635829 | 20.252332 | 16.042451 | 12.360103 | 2220 | 5.267766 | 25.24808 | 12.42301 | 8.586834 | 19.96411 | 13.66234 | 7.256645 | 17.68304 | 8.621152 | 13.51065 | 7.989168 | 7.647537 | 14.89638 | 10.19797 | 6.062629 | 0.07663 | 0.004036689 | 0.0193476 | 0.009519755 | 0.006580091 | 0.0152985 | 0.01046945 | 0.005560767 | 0.01355051 | 0.006606388 | 0.01035321 | 0.006122099 | 0.005860307 | 0.0114151 | 0.007814706 | 0.004645793
2210 | 6.526875 | 93.982041 | 11.846896 | 31.759863 | 17.010917 | 12.77786 | 18.982603 | 16.023428 | 13.964025 | 24.647437 | 16.74061 | 17.33122 | 14.161603 | 11.235515 | 2210 | 5.999563 | 28.04502 | 11.77843 | 7.044615 | 13.97334 | 10.67675 | 8.37407 | 20.24441 | 11.47703 | 14.0839 | 8.380509 | 7.632616 | 12.13543 | 8.59529 | 5.312479 | 0.07817 | 0.004689859 | 0.02192279 | 0.009207199 | 0.005506775 | 0.01092296 | 0.008346019 | 0.00654601 | 0.01582506 | 0.008971591 | 0.01100939 | 0.006551044 | 0.005966416 | 0.009486264 | 0.006718939 | 0.004152765
2200 | 7.078973 | 93.735801 | 11.371318 | 30.664177 | 17.166111 | 14.176904 | 22.882893 | 16.954568 | 14.252164 | 24.116184 | 15.68006 | 20.731133 | 14.4085 | 12.412679 | 2200 | 4.868378 | 26.3423 | 11.38785 | 8.032381 | 17.76065 | 11.15091 | 8.11706 | 19.12788 | 9.721722 | 16.57217 | 12.95352 | 10.24009 | 15.36879 | 8.292928 | 6.044437 | 0.07018 | 0.003416628 | 0.01848702 | 0.007991993 | 0.005637125 | 0.01246443 | 0.007825712 | 0.005696552 | 0.01342394 | 0.006822705 | 0.01163035 | 0.009090781 | 0.007186497 | 0.01078581 | 0.005819977 | 0.004241986
2190 | 6.938763 | 93.683735 | 11.622587 | 30.724357 | 17.628206 | 14.410589 | 21.401315 | 18.868882 | 13.790235 | 22.645477 | 14.768298 | 20.75008 | 13.851234 | 12.376032 | 2190 | 5.317004 | 26.6008 | 12.07736 | 8.463314 | 16.29217 | 13.46602 | 7.764427 | 17.67654 | 8.865997 | 12.90723 | 10.33849 | 7.8862 | 15.56647 | 7.833178 | 6.168642 | 0.07791 | 0.004142477 | 0.02072468 | 0.009409468 | 0.006593768 | 0.01269323 | 0.01049138 | 0.006049265 | 0.01377179 | 0.006907498 | 0.01005602 | 0.008054714 | 0.006144138 | 0.01212784 | 0.006102829 | 0.004805989
2180 | 6.289942 | 93.832841 | 12.211757 | 31.639974 | 18.043613 | 14.110988 | 22.77273 | 18.763437 | 12.976138 | 23.109951 | 14.761556 | 20.060819 | 14.822875 | 13.473915 | 2180 | 6.697484 | 28.27966 | 13.2383 | 8.833551 | 18.50278 | 14.04189 | 7.557878 | 18.87683 | 9.563921 | 9.90126 | 7.477296 | 5.494098 | 15.48817 | 9.632727 | 8.117677 | 0.0806 | 0.005398172 | 0.0227934 | 0.01067007 | 0.007119842 | 0.01491324 | 0.01131776 | 0.00609165 | 0.01521473 | 0.00770852 | 0.007980416 | 0.006026701 | 0.004428243 | 0.01248347 | 0.007763978 | 0.006542848
2170 | 7.299495 | 93.774818 | 12.189944 | 30.829991 | 19.833201 | 14.714138 | 22.864156 | 17.767916 | 14.252123 | 23.175203 | 15.200416 | 20.107223 | 13.873719 | 12.333129 | 2170 | 5.538815 | 26.24567 | 14.10626 | 8.380173 | 17.47399 | 11.80188 | 7.860991 | 17.81865 | 8.926193 | 17.04706 | 13.2994 | 9.651299 | 14.41142 | 7.435471 | 5.700308 | 0.08078 | 0.004474255 | 0.02120125 | 0.01139504 | 0.006769504 | 0.01411549 | 0.009533558 | 0.006350109 | 0.01439391 | 0.007210579 | 0.01377061 | 0.01074326 | 0.007796319 | 0.01164155 | 0.006006373 | 0.004604709
2160 | 6.520654 | 93.716834 | 11.804002 | 29.827821 | 17.232218 | 14.719306 | 24.708981 | 18.834775 | 12.852157 | 23.05002 | 14.889927 | 21.134409 | 16.089866 | 12.994801 | 2160 | 5.992028 | 26.08576 | 12.09978 | 9.278371 | 20.43301 | 13.89363 | 7.175215 | 18.5919 | 9.470269 | 15.92454 | 13.18852 | 8.966416 | 16.46039 | 10.81848 | 7.336093 | 0.08291 | 0.00496799 | 0.02162771 | 0.01003193 | 0.007692697 | 0.016941 | 0.01151921 | 0.00594897 | 0.01541454 | 0.0078518 | 0.01320304 | 0.0109346 | 0.007434055 | 0.01364731 | 0.008969606 | 0.006082355
2150 | 6.304409 | 93.839696 | 11.527031 | 30.125622 | 16.886355 | 13.816273 | 23.122768 | 17.363695 | 13.68872 | 23.787068 | 15.172792 | 20.422641 | 14.079887 | 11.433703 | 2150 | 5.908736 | 26.59785 | 11.92654 | 8.484869 | 18.87176 | 12.46031 | 8.341552 | 19.60795 | 10.00743 | 12.25626 | 10.64744 | 6.894936 | 15.87229 | 8.780981 | 5.803534 | 0.08337 | 0.004926113 | 0.02217463 | 0.009943159 | 0.007073836 | 0.01573339 | 0.01038816 | 0.006954352 | 0.01634715 | 0.008343195 | 0.01021804 | 0.008876774 | 0.005748308 | 0.01323272 | 0.007320704 | 0.004838406
2140 | 6.750169 | 93.807712 | 11.005502 | 29.376365 | 17.524897 | 13.478124 | 22.241715 | 18.880593 | 13.332593 | 23.251407 | 14.834462 | 19.690381 | 14.375432 | 12.374121 | 2140 | 4.819935 | 25.27327 | 12.1438 | 7.606247 | 17.39752 | 13.65767 | 7.442544 | 18.51726 | 9.130196 | 13.22606 | 10.06589 | 7.846042 | 14.56045 | 8.614794 | 6.363485 | 0.08939 | 0.00430854 | 0.02259178 | 0.01085534 | 0.006799224 | 0.01555164 | 0.01220859 | 0.006652891 | 0.01655258 | 0.008161482 | 0.01182277 | 0.008997901 | 0.007013577 | 0.01301558 | 0.007700764 | 0.005688319
2130 | 5.932626 | 93.815327 | 12.226295 | 30.150279 | 17.527366 | 13.062774 | 21.77144 | 17.491958 | 13.24401 | 23.416755 | 15.385703 | 19.763872 | 14.781533 | 12.141225 | 2130 | 7.12062 | 27.07399 | 13.07171 | 8.06248 | 17.80586 | 13.0321 | 8.266409 | 19.63396 | 10.67252 | 11.40101 | 9.337637 | 6.739133 | 15.56982 | 9.994459 | 7.024773 | 0.08842 | 0.006296052 | 0.02393882 | 0.011558 | 0.007128845 | 0.01574394 | 0.01152298 | 0.007309159 | 0.01736035 | 0.009436644 | 0.01008077 | 0.008256339 | 0.005958742 | 0.01376683 | 0.008837101 | 0.006211304
2120 | 6.361835 | 93.813634 | 11.74487 | 29.638583 | 16.373461 | 12.738532 | 21.009167 | 17.244869 | 13.177546 | 22.719555 | 14.189354 | 19.077924 | 13.760506 | 11.462841 | 2120 | 6.092684 | 26.01021 | 11.29382 | 7.212181 | 16.46844 | 12.26916 | 7.706281 | 18.36901 | 8.843859 | 15.92454 | 13.18852 | 7.846042 | 14.31686 | 8.361907 | 5.774648 | 0.08628 | 0.005256768 | 0.02244161 | 0.009744312 | 0.00622267 | 0.01420897 | 0.01058583 | 0.006648979 | 0.01584878 | 0.007630482 | 0.01373969 | 0.01137906 | 0.006769565 | 0.01235259 | 0.007214653 | 0.004982366
2110 | 6.048038 | 93.774609 | 11.660159 | 28.721423 | 17.438766 | 12.337364 | 20.741196 | 16.7197 | 13.573929 | 23.184274 | 14.527845 | 19.149949 | 13.209997 | 11.014063 | 2110 | 6.357457 | 25.38784 | 12.85263 | 7.121296 | 16.54161 | 12.04719 | 8.514227 | 19.26 | 9.587159 | 17.20338 | 13.98196 | 10.29643 | 14.76618 | 8.10452 | 5.628045 | 0.08832 | 0.005614906 | 0.02242254 | 0.01135144 | 0.006289529 | 0.01460955 | 0.01064007 | 0.007519766 | 0.01701043 | 0.008467379 | 0.01519403 | 0.01234887 | 0.00909381 | 0.01304149 | 0.007157912 | 0.00497069
2100 | 6.519731 | 93.746488 | 12.216744 | 30.002389 | 17.943546 | 12.696628 | 19.995045 | 16.68921 | 12.761394 | 21.341208 | 13.827074 | 19.109956 | 13.412956 | 12.164596 | 2100 | 6.455139 | 26.26254 | 12.8895 | 6.996403 | 15.1813 | 11.48483 | 7.069423 | 16.68139 | 8.269924 | 11.92504 | 9.177641 | 5.977238 | 14.19338 | 7.80364 | 6.396298 | 0.08487 | 0.005478476 | 0.02228901 | 0.01093932 | 0.005937847 | 0.01288437 | 0.009747175 | 0.005999819 | 0.0141575 | 0.007018685 | 0.01012078 | 0.007789064 | 0.005072881 | 0.01204592 | 0.006622949 | 0.005428538
2090 | 6.188268 | 93.719012 | 11.946445 | 29.120169 | 16.509588 | 13.743007 | 22.117062 | 17.799769 | 13.895826 | 22.566219 | 14.458626 | 20.339732 | 14.870621 | 12.475291 | 2090 | 6.52937 | 25.69354 | 11.6663 | 8.555759 | 17.93415 | 13.11277 | 8.727893 | 18.43408 | 9.361505 | 11.66411 | 8.795038 | 6.810123 | 15.95281 | 9.825021 | 7.1264 | 0.08778 | 0.005731481 | 0.02255379 | 0.01024068 | 0.007510246 | 0.01574259 | 0.01151039 | 0.007661344 | 0.01618144 | 0.008217529 | 0.01023875 | 0.007720284 | 0.005977926 | 0.01400338 | 0.008624403 | 0.006255554
2080 | 6.799134 | 93.725516 | 11.191473 | 29.625381 | 17.349613 | 13.142956 | 21.690821 | 16.801232 | 12.87776 | 22.180297 | 13.811358 | 19.646321 | 13.894499 | 11.977788 | 2080 | 4.983176 | 25.53365 | 11.91309 | 7.186346 | 16.75912 | 11.29864 | 6.887336 | 17.30349 | 7.939431 | 11.59711 | 9.261562 | 6.286652 | 14.48089 | 8.033051 | 5.871701 | 0.08553 | 0.00426211 | 0.02183893 | 0.01018927 | 0.006146481 | 0.01433407 | 0.009663729 | 0.005890738 | 0.01479968 | 0.006790595 | 0.009919012 | 0.007921414 | 0.005376974 | 0.0123855 | 0.006870669 | 0.005022066
2070 | 6.365223 | 93.732802 | 12.143691 | 29.655289 | 16.895218 | 13.682634 | 21.510301 | 17.590813 | 13.263089 | 22.023935 | 13.402421 | 19.909219 | 14.365564 | 12.498165 | 2070 | 6.549606 | 26.06878 | 11.89445 | 8.284723 | 17.05097 | 12.67384 | 7.812079 | 17.62275 | 7.969077 | 13.69098 | 10.7147 | 7.625856 | 15.26592 | 9.053476 | 6.949607 | 0.06471 | 0.00423825 | 0.01686911 | 0.007696899 | 0.005361044 | 0.01103368 | 0.008201242 | 0.005055196 | 0.01140368 | 0.00515679 | 0.008859431 | 0.006933484 | 0.004934691 | 0.009878575 | 0.005858504 | 0.004497091
2060 | 6.369774 | 93.735435 | 11.73151 | 28.791931 | 16.682665 | 12.837132 | 19.638762 | 16.197438 | 13.52064 | 22.531121 | 13.912828 | 18.463965 | 13.187113 | 11.148888 | 2060 | 6.078732 | 25.11117 | 11.65032 | 7.326353 | 14.95796 | 11.10605 | 8.096651 | 18.18072 | 8.538295 | 13.11396 | 10.18012 | 7.346108 | 13.64514 | 7.720868 | 5.420479 | 0.06816 | 0.004143263 | 0.01711577 | 0.007940859 | 0.004993642 | 0.01019535 | 0.007569881 | 0.005518677 | 0.01239198 | 0.005819702 | 0.008938473 | 0.00693877 | 0.005007107 | 0.009300527 | 0.005262544 | 0.003694599
2050 | 6.423182 | 93.698202 | 11.70586 | 28.487532 | 17.191387 | 13.089391 | 21.18672 | 16.652904 | 12.715671 | 21.470166 | 13.703513 | 19.62313 | 14.141843 | 11.895128 | 2050 | 5.993995 | 24.73283 | 12.1695 | 7.5562 | 16.63651 | 11.56546 | 7.134527 | 16.95243 | 8.248624 | 14.36832 | 9.659009 | 8.568346 | 14.89141 | 8.742463 | 6.207891 | 0.06689 | 0.004009383 | 0.01654379 | 0.008140178 | 0.005054342 | 0.01112816 | 0.007736138 | 0.004772285 | 0.01133948 | 0.005517504 | 0.009610972 | 0.006460911 | 0.005731366 | 0.009960861 | 0.005847834 | 0.004152458
2040 | 6.323181 | 93.730843 | 11.906905 | 28.865154 | 16.44888 | 12.722547 | 21.21368 | 16.952602 | 13.540512 | 22.532167 | 14.080056 | 19.383638 | 13.947406 | 12.100493 | 2040 | 6.330195 | 25.2486 | 11.44212 | 7.250638 | 16.76929 | 12.00701 | 8.172623 | 18.23701 | 8.780189 | 13.6442 | 12.06194 | 8.18056 | 14.72753 | 8.630859 | 6.548754 | 0.08834 | 0.005592094 | 0.02230462 | 0.01010797 | 0.006405213 | 0.01481399 | 0.01060699 | 0.007219695 | 0.01611057 | 0.007756419 | 0.01205329 | 0.01065552 | 0.007226707 | 0.0130103 | 0.007624501 | 0.005785169
2030 | 6.518704 | 93.706982 | 11.75533 | 27.816014 | 16.214965 | 12.398766 | 20.596822 | 16.483364 | 13.286405 | 22.099711 | 13.698768 | 19.211558 | 13.812441 | 11.668628 | 2030 | 5.940495 | 23.87636 | 10.96341 | 6.667244 | 15.86666 | 11.26465 | 7.668683 | 17.54111 | 8.133466 | 13.74478 | 10.25045 | 8.015083 | 14.31998 | 8.26154 | 5.842513 | 0.08346 | 0.004957937 | 0.01992721 | 0.009150058 | 0.005564482 | 0.01324231 | 0.009401478 | 0.006400283 | 0.01463981 | 0.006788191 | 0.01147139 | 0.008555022 | 0.006689389 | 0.01195145 | 0.006895081 | 0.004876162
2020 | 6.307602 | 93.696276 | 11.89588 | 28.266076 | 16.457258 | 13.11967 | 19.922132 | 15.656522 | 13.358466 | 21.983279 | 13.54524 | 19.131532 | 13.433709 | 11.993684 | 2020 | 6.340056 | 24.62403 | 11.4776 | 7.721717 | 15.35785 | 10.57814 | 7.991036 | 17.65703 | 8.20162 | 13.34254 | 10.93339 | 7.781096 | 14.47416 | 8.075878 | 6.450566 | 0.04424 | 0.002804841 | 0.01089367 | 0.00507769 | 0.003416088 | 0.006794313 | 0.004679769 | 0.003535235 | 0.007811469 | 0.003628397 | 0.00590274 | 0.004836934 | 0.003442357 | 0.006403367 | 0.003572768 | 0.00285373
2010 | 6.408972 | 93.725393 | 11.827136 | 28.355398 | 15.984214 | 12.368053 | 19.95385 | 15.709163 | 13.236912 | 21.810757 | 13.711645 | 18.750279 | 13.774017 | 11.477984 | 2010 | 6.143618 | 24.58955 | 10.8246 | 6.754305 | 15.26827 | 10.51576 | 7.73423 | 17.33818 | 8.269125 | 14.14372 | 11.00004 | 8.049218 | 13.92367 | 8.339374 | 5.749176 | 0.03907 | 0.002400312 | 0.009607137 | 0.004229171 | 0.002638907 | 0.005965314 | 0.004108506 | 0.003021764 | 0.006774029 | 0.003230747 | 0.005525951 | 0.004297714 | 0.003144829 | 0.005439978 | 0.003258194 | 0.002246203
2000 | 6.654817 | 93.67265 | 12.008647 | 28.342376 | 16.100111 | 12.913803 | 20.665895 | 16.135789 | 13.056372 | 21.608272 | 13.184495 | 19.225534 | 14.051915 | 11.847595 | 2000 | 6.076858 | 24.31643 | 10.68784 | 7.0994 | 15.79994 | 10.72792 | 7.260331 | 16.85071 | 7.404926 | 13.34659 | 10.12019 | 7.609312 | 14.19102 | 8.383129 | 5.894773 | 0.03749 | 0.002278214 | 0.009116229 | 0.004006871 | 0.002661565 | 0.005923396 | 0.004021898 | 0.002721898 | 0.006317333 | 0.002776107 | 0.005003637 | 0.00379406 | 0.002852731 | 0.005320212 | 0.003142835 | 0.002209951
1990 | 6.553507 | 93.673395 | 12.103793 | 28.006446 | 15.845728 | 13.216523 | 20.784161 | 16.634574 | 13.699411 | 22.312072 | 13.735602 | 19.853494 | 14.186851 | 11.856453 | 1990 | 6.299213 | 24.06307 | 10.51679 | 7.555835 | 16.04726 | 11.40293 | 8.100522 | 17.75017 | 8.141328 | 13.8919 | 10.88958 | 7.63613 | 15.00811 | 8.649946 | 6.019605 | 0.08412 | 0.005298898 | 0.02024185 | 0.008846728 | 0.006355969 | 0.01349895 | 0.009592142 | 0.006814159 | 0.01493144 | 0.006848485 | 0.01168587 | 0.009160317 | 0.006423513 | 0.01262482 | 0.007276335 | 0.005063692
1980 | 6.572463 | 93.678825 | 11.924566 | 27.869976 | 16.032392 | 12.863229 | 20.376644 | 15.924506 | 13.213061 | 21.770892 | 13.42699 | 19.525791 | 13.753427 | 11.688992 | 1980 | 6.074412 | 23.88765 | 10.70382 | 7.134759 | 15.56901 | 10.5826 | 7.529563 | 17.12381 | 7.770891 | 14.01835 | 11.81659 | 8.333522 | 14.61859 | 8.138989 | 5.808066 | 0.07423 | 0.004509036 | 0.0177318 | 0.007945448 | 0.005296132 | 0.01155687 | 0.007855464 | 0.005589194 | 0.012711 | 0.005768333 | 0.01040582 | 0.008771458 | 0.006185973 | 0.01085138 | 0.006041572 | 0.004311327
1970 | 6.551074 | 93.716736 | 12.123358 | 27.782989 | 15.910615 | 12.389744 | 19.887815 | 15.963623 | 13.556684 | 21.957358 | 13.624512 | 18.879005 | 13.781952 | 11.79902 | 1970 | 6.318262 | 23.79748 | 10.58276 | 6.619 | 15.03545 | 10.64228 | 7.935023 | 17.34209 | 8.011446 | 13.35701 | 10.04729 | 7.729751 | 13.90851 | 8.188807 | 5.951937 | 0.04806 | 0.003036556 | 0.01143707 | 0.005086073 | 0.003181091 | 0.007226038 | 0.005114678 | 0.003813572 | 0.008334607 | 0.003850301 | 0.00641938 | 0.004828729 | 0.003714918 | 0.00668443 | 0.003935541 | 0.002860501
1960 | 6.549567 | 93.677041 | 11.837323 | 27.491765 | 15.769439 | 12.277131 | 19.804729 | 15.70994 | 13.363434 | 21.839783 | 12.998559 | 18.935529 | 13.604997 | 11.660179 | 1960 | 6.001979 | 23.49742 | 10.43471 | 6.499068 | 14.95696 | 10.36783 | 7.725459 | 17.22738 | 7.313751 | 13.26293 | 10.07178 | 7.359184 | 13.98515 | 7.997905 | 5.801672 | 0.02157 | 0.001294627 | 0.005068394 | 0.002250766 | 0.001401849 | 0.003226216 | 0.00223634 | 0.001666381 | 0.003715946 | 0.001577576 | 0.002860813 | 0.002172483 | 0.001587376 | 0.003016597 | 0.001725148 | 0.001251421
1950 | 6.383812 | 93.608547 | 11.675079 | 27.127064 | 15.364265 | 12.861156 | 20.520731 | 16.067064 | 13.025242 | 21.447725 | 12.948358 | 19.508137 | 13.930987 | 11.909743 | 1950 | 6.015306 | 23.32018 | 10.18205 | 7.357349 | 15.96885 | 10.9733 | 7.54283 | 17.00461 | 7.455927 | 13.48143 | 10.50244 | 7.570339 | 14.83588 | 8.565881 | 6.281011 | 0.01648 | 0.0009913225 | 0.003843165 | 0.001678001 | 0.001212491 | 0.002631667 | 0.0018084 | 0.001243058 | 0.002802359 | 0.001228737 | 0.002221739 | 0.001730802 | 0.001247592 | 0.002444952 | 0.001411657 | 0.001035111
1940 | 6.713143 | 93.685723 | 12.029974 | 27.622476 | 15.291747 | 12.091883 | 19.407727 | 15.663953 | 13.642281 | 22.350481 | 13.660509 | 19.047566 | 13.498345 | 11.760132 | 1940 | 6.033141 | 23.44784 | 9.71023 | 6.103103 | 14.32436 | 10.12867 | 7.853022 | 17.60567 | 7.873571 | 12.99201 | 9.473064 | 7.172582 | 13.92176 | 7.690736 | 5.728122 | 0.00324 | 0.0001954738 | 0.00075971 | 0.0003146115 | 0.0001977405 | 0.0004641092 | 0.0003281689 | 0.0002544379 | 0.0005704237 | 0.0002551037 | 0.0004209411 | 0.0003069273 | 0.0002323917 | 0.0004510649 | 0.0002491799 | 0.0001855912
1930 | 6.465707 | 93.633932 | 11.952137 | 27.190286 | 15.238885 | 12.103152 | 19.19108 | 15.013153 | 13.165065 | 21.429226 | 12.825092 | 18.788064 | 13.197298 | 11.435414 | 1930 | 6.232606 | 23.28261 | 9.942362 | 6.403449 | 14.37962 | 9.68815 | 7.603722 | 16.88111 | 7.219657 | 13.11407 | 9.954668 | 7.334002 | 13.92831 | 7.640126 | 5.64775 | 0.00054474 | 3.39515e-05 | 0.0001268297 | 5.416002e-05 | 3.488215e-05 | 7.833152e-05 | 5.277523e-05 | 4.142052e-05 | 9.195814e-05 | 3.932836e-05 | 7.14376e-05 | 5.422706e-05 | 3.995124e-05 | 7.587308e-05 | 4.161882e-05 | 3.076555e-05
1920 | 6.598343 | 93.637327 | 11.558959 | 26.14711 | 14.673625 | 12.183881 | 19.192818 | 15.197681 | 12.849188 | 20.785397 | 12.606646 | 19.012733 | 13.54916 | 11.628871 | 1920 | 5.636628 | 21.97247 | 9.154369 | 6.343739 | 14.22935 | 9.744634 | 7.095819 | 16.00966 | 6.82173 | 12.89738 | 10.09717 | 7.032748 | 14.02778 | 7.886277 | 5.715767 | 0.00044451 | 2.505537e-05 | 9.76698e-05 | 4.069209e-05 | 2.819855e-05 | 6.32509e-05 | 4.331587e-05 | 3.154163e-05 | 7.116453e-05 | 3.032327e-05 | 5.733013e-05 | 4.488293e-05 | 3.126127e-05 | 6.235487e-05 | 3.505529e-05 | 2.540716e-05
1910 | 6.622623 | 93.696093 | 11.674905 | 26.527975 | 14.643417 | 11.787823 | 19.000959 | 14.49199 | 12.730694 | 20.939203 | 12.718572 | 18.619585 | 13.366998 | 11.249804 | 1910 | 5.73314 | 22.3385 | 9.081436 | 5.860778 | 13.96956 | 8.910997 | 6.925714 | 16.13359 | 6.912033 | 12.51416 | 10.33495 | 7.140265 | 13.54302 | 7.643544 | 5.252429 | 2.2726e-05 | 1.302913e-06 | 5.076647e-06 | 2.063847e-06 | 1.33192e-06 | 3.174722e-06 | 2.025113e-06 | 1.573938e-06 | 3.66652e-06 | 1.570829e-06 | 2.843968e-06 | 2.348722e-06 | 1.622697e-06 | 3.077787e-06 | 1.737072e-06 | 1.193667e-06
1900 | 6.649422 | 93.735955 | 11.587299 | 26.251611 | 14.514083 | 12.114125 | 18.916404 | 15.191316 | 12.819431 | 20.661065 | 12.428587 | 19.173149 | 13.56085 | 11.706684 | 1900 | 5.598968 | 21.9835 | 8.897959 | 6.193866 | 13.83287 | 9.659249 | 6.989566 | 15.77959 | 6.548735 | 12.3338 | 10.5851 | 6.968367 | 14.11967 | 7.825097 | 5.73382 | 8.4916e-07 | 4.754419e-08 | 1.866751e-07 | 7.555791e-08 | 5.259583e-08 | 1.174632e-07 | 8.202248e-08 | 5.93526e-08 | 1.33994e-07 | 5.560924e-08 | 1.047337e-07 | 8.988447e-08 | 5.917258e-08 | 1.198986e-07 | 6.644759e-08 | 4.868931e-08
1890 | 6.522632 | 93.742823 | 11.46671 | 25.523811 | 14.088642 | 12.214677 | 19.0664 | 14.624473 | 13.069354 | 21.245397 | 12.244323 | 18.782415 | 13.601376 | 11.483051 | 1890 | 5.605553 | 21.32172 | 8.561675 | 6.450023 | 14.14253 | 9.164396 | 7.41383 | 16.5727 | 6.483475 | 13.18348 | 11.06889 | 7.225789 | 13.82524 | 8.013168 | 5.624012 | 0.00021956 | 1.230755e-05 | 4.681397e-05 | 1.879801e-05 | 1.416167e-05 | 3.105134e-05 | 2.012135e-05 | 1.62778e-05 | 3.638701e-05 | 1.423512e-05 | 2.894565e-05 | 2.430286e-05 | 1.586494e-05 | 3.035469e-05 | 1.759371e-05 | 1.234808e-05
1880 | 6.518696 | 93.679672 | 11.690288 | 26.379887 | 14.078284 | 11.648343 | 18.611317 | 14.569385 | 13.168448 | 21.031295 | 11.986841 | 18.901935 | 13.33181 | 11.398041 | 1880 | 5.87041 | 22.30254 | 8.56595 | 5.822978 | 13.65671 | 9.119121 | 7.540061 | 16.36055 | 6.205673 | 12.73586 | 9.946805 | 6.996236 | 13.98193 | 7.724362 | 5.53987 | 7.6123e-05 | 4.468732e-06 | 1.697736e-05 | 6.520658e-06 | 4.432625e-06 | 1.03959e-05 | 6.941748e-06 | 5.73972e-06 | 1.245414e-05 | 4.723944e-06 | 9.694918e-06 | 7.571806e-06 | 5.325745e-06 | 1.064346e-05 | 5.880016e-06 | 4.217116e-06
1870 | 6.769609 | 93.665618 | 11.490145 | 25.380786 | 13.500718 | 11.947543 | 18.758504 | 14.468916 | 13.048591 | 20.561445 | 12.066333 | 19.125565 | 13.730942 | 12.001032 | 1870 | 5.361075 | 20.91322 | 7.632668 | 5.878471 | 13.54003 | 8.724062 | 7.122456 | 15.5548 | 6.012784 | 13.2706 | 9.898928 | 6.84888 | 13.95067 | 7.892334 | 5.938953 | 2.6148e-10 | 1.401814e-11 | 5.46839e-11 | 1.99579e-11 | 1.537103e-11 | 3.540447e-11 | 2.281168e-11 | 1.86238e-11 | 4.067268e-11 | 1.572223e-11 | 3.469995e-11 | 2.588372e-11 | 1.790845e-11 | 3.64782e-11 | 2.063687e-11 | 1.552917e-11
1860 | 6.857198 | 93.658943 | 11.456649 | 25.296003 | 13.44432 | 12.147728 | 18.700098 | 14.39491 | 12.813733 | 20.421509 | 11.976884 | 18.790598 | 13.32185 | 11.41941 | 1860 | 5.224549 | 20.7214 | 7.470792 | 6.006317 | 13.37696 | 8.542589 | 6.758926 | 15.30095 | 5.813132 | 11.74588 | 8.572176 | 6.195471 | 13.47824 | 7.332591 | 5.182399 | 1.092e-05 | 5.705207e-07 | 2.262777e-06 | 8.158105e-07 | 6.558899e-07 | 1.460764e-06 | 9.328508e-07 | 7.380747e-07 | 1.670864e-06 | 6.34794e-07 | 1.28265e-06 | 9.360817e-07 | 6.765455e-07 | 1.471824e-06 | 8.007189e-07 | 5.65918e-07
1850 | 6.697041 | 93.672359 | 11.485642 | 25.22991 | 13.252563 | 11.967684 | 19.038504 | 14.30678 | 12.938346 | 20.422803 | 11.627228 | 19.325528 | 13.648726 | 11.582555 | 1850 | 5.437526 | 20.82666 | 7.433902 | 5.982699 | 13.93388 | 8.622471 | 7.079272 | 15.48059 | 5.597696 | 12.44608 | 9.554857 | 6.651749 | 14.25484 | 7.880776 | 5.547163 | 2.9348e-06 | 1.595805e-07 | 6.112209e-07 | 2.181702e-07 | 1.755802e-07 | 4.089315e-07 | 2.530523e-07 | 2.077625e-07 | 4.543244e-07 | 1.642812e-07 | 3.652677e-07 | 2.804159e-07 | 1.952155e-07 | 4.183512e-07 | 2.31285e-07 | 1.627982e-07
1840 | 6.694527 | 93.550607 | 11.307155 | 24.644064 | 12.966558 | 11.301838 | 17.89227 | 13.499732 | 12.80898 | 20.759588 | 11.867259 | 18.304389 | 13.034599 | 11.098413 | 1840 | 5.25201 | 20.23194 | 7.132411 | 5.245977 | 12.68625 | 7.735584 | 6.954051 | 15.90014 | 5.88724 | 12.15549 | 9.736325 | 6.452752 | 13.14904 | 7.209412 | 5.015131 | 6.1337e-08 | 3.221425e-09 | 1.240967e-08 | 4.374807e-09 | 3.217725e-09 | 7.781363e-09 | 4.744775e-09 | 4.265406e-09 | 9.752666e-09 | 3.611056e-09 | 7.455813e-09 | 5.971969e-09 | 3.957924e-09 | 8.065225e-09 | 4.422037e-09 | 3.076131e-09
1830 | 6.668467 | 93.573083 | 11.46052 | 24.720389 | 12.580375 | 11.281551 | 17.723151 | 13.194661 | 12.578387 | 20.262971 | 11.39417 | 18.163785 | 12.92172 | 11.025621 | 1830 | 5.453027 | 20.33721 | 6.721633 | 5.250085 | 12.51997 | 7.4166 | 6.719383 | 15.36697 | 5.377796 | 12.4535 | 9.802461 | 6.391546 | 13.01468 | 7.10789 | 4.959778 | 5.0896e-06 | 2.775372e-07 | 1.035083e-06 | 3.421042e-07 | 2.672083e-07 | 6.372165e-07 | 3.774753e-07 | 3.419897e-07 | 7.821171e-07 | 2.737083e-07 | 6.338336e-07 | 4.989061e-07 | 3.253041e-07 | 6.623952e-07 | 3.617632e-07 | 2.524329e-07
1820 | 6.671583 | 93.483634 | 11.258258 | 24.058186 | 12.16422 | 11.581835 | 18.031603 | 13.465096 | 12.709753 | 20.377383 | 11.221949 | 18.452384 | 13.257667 | 11.044069 | 1820 | 5.230085 | 19.63437 | 6.25882 | 5.597675 | 12.88718 | 7.733511 | 6.877599 | 15.52075 | 5.188826 | 12.08332 | 9.344396 | 5.965325 | 13.36027 | 7.498562 | 4.986663 | 0.00096578 | 5.051112e-05 | 0.0001896249 | 6.044643e-05 | 5.406123e-05 | 0.0001244618 | 7.46887e-05 | 6.642247e-05 | 0.0001498963 | 5.011265e-05 | 0.0001166983 | 9.02463e-05 | 5.761191e-05 | 0.0001290308 | 7.241961e-05 | 4.816019e-05
1810 | 6.664595 | 93.6395 | 11.408322 | 24.247508 | 12.330211 | 11.52506 | 17.884914 | 13.208203 | 12.844083 | 20.303389 | 11.089457 | 18.436812 | 13.22727 | 11.185882 | 1810 | 5.390617 | 19.78823 | 6.433729 | 5.522786 | 12.68817 | 7.42582 | 7.014541 | 15.39497 | 5.029483 | 12.34616 | 9.655161 | 6.345776 | 13.30673 | 7.447351 | 5.138709 | 0.00948 | 0.0005110305 | 0.001875925 | 0.0006099175 | 0.0005235601 | 0.001202838 | 0.0007039678 | 0.0006649785 | 0.001459443 | 0.000476795 | 0.001170416 | 0.0009153092 | 0.0006015795 | 0.001261478 | 0.0007060088 | 0.0004871496
1800 | 6.787932 | 93.582817 | 11.254261 | 24.199043 | 12.062976 | 11.277787 | 17.898281 | 13.118492 | 12.740996 | 20.216927 | 11.14703 | 18.577958 | 13.211822 | 11.256205 | 1800 | 5.082269 | 19.6161 | 5.998765 | 5.108947 | 12.578 | 7.193234 | 6.766266 | 15.17589 | 4.960661 | 11.96957 | 9.404126 | 5.998089 | 13.34049 | 7.298756 | 5.084474 | 0.03111 | 0.001581094 | 0.006102569 | 0.001866216 | 0.001589393 | 0.003913016 | 0.002237815 | 0.002104985 | 0.004721221 | 0.001543262 | 0.003723733 | 0.002925624 | 0.001866005 | 0.004150228 | 0.002270643 | 0.00158178
1790 | 6.681152 | 93.569783 | 11.090296 | 23.454499 | 11.776592 | 11.310429 | 17.606569 | 12.839108 | 12.606111 | 19.702464 | 11.007331 | 18.505785 | 13.31135 | 11.080592 | 1790 | 5.019082 | 18.91581 | 5.79729 | 5.268785 | 12.37545 | 7.000504 | 6.73682 | 14.72616 | 4.92495 | 11.8701 | 9.077422 | 5.811298 | 13.3849 | 7.534657 | 5.008072 | 0.08683 | 0.004358069 | 0.0164246 | 0.005033787 | 0.004574886 | 0.0107456 | 0.006078538 | 0.005849581 | 0.01278672 | 0.004276334 | 0.0103068 | 0.007881925 | 0.00504595 | 0.01162211 | 0.006542343 | 0.004348509
1780 | 6.739106 | 93.586457 | 11.038872 | 23.180656 | 11.518421 | 11.073424 | 17.236498 | 12.665329 | 12.63041 | 19.908914 | 10.880627 | 18.306444 | 13.042056 | 10.897441 | 1780 | 4.893103 | 18.53775 | 5.436827 | 4.932292 | 11.88945 | 6.735598 | 6.696089 | 14.88589 | 4.713593 | 11.80795 | 9.026171 | 5.624829 | 13.09059 | 7.16171 | 4.732669 | 0.09814 | 0.004802091 | 0.01819295 | 0.005335702 | 0.004840552 | 0.0116683 | 0.006610316 | 0.006571542 | 0.01460901 | 0.00462592 | 0.01158833 | 0.008858284 | 0.005520207 | 0.0128471 | 0.007028502 | 0.004644641
1770 | 6.838819 | 93.54604 | 11.043121 | 23.130217 | 11.483074 | 11.083506 | 17.174822 | 12.286559 | 12.301164 | 19.496775 | 10.655592 | 18.297624 | 13.067949 | 10.844156 | 1770 | 4.788709 | 18.38286 | 5.288005 | 4.834556 | 11.71677 | 6.198984 | 6.215532 | 14.32312 | 4.348626 | 11.72469 | 9.144977 | 5.481082 | 12.97827 | 7.08382 | 4.562795 | 0.13831 | 0.006623264 | 0.02542534 | 0.007313839 | 0.006686674 | 0.01620546 | 0.008573815 | 0.008596703 | 0.01981031 | 0.006014584 | 0.01621642 | 0.01264842 | 0.007580885 | 0.01795024 | 0.009797632 | 0.006310802
1760 | 6.710457 | 93.567269 | 10.868123 | 22.820914 | 11.16731 | 10.879066 | 16.862695 | 12.176021 | 12.464148 | 19.669869 | 10.501013 | 17.901719 | 12.834936 | 10.830126 | 1760 | 4.733909 | 18.17732 | 5.073403 | 4.746329 | 11.50661 | 6.216866 | 6.54316 | 14.65699 | 4.317129 | 11.64805 | 9.00553 | 5.629608 | 12.67423 | 6.962854 | 4.690782 | 0.15608 | 0.007388685 | 0.02837117 | 0.007918567 | 0.00740807 | 0.01795952 | 0.009703284 | 0.01021256 | 0.02287663 | 0.006738175 | 0.01818028 | 0.01405583 | 0.008786692 | 0.01978194 | 0.01086762 | 0.007321372
1750 | 6.66831 | 93.540922 | 10.970098 | 22.735925 | 11.130394 | 10.998435 | 16.953178 | 12.274649 | 12.378042 | 19.54687 | 10.258734 | 18.237834 | 13.150667 | 10.954148 | 1750 | 4.900318 | 18.14105 | 5.082298 | 4.932491 | 11.66285 | 6.380055 | 6.497208 | 14.57546 | 4.092189 | 11.56761 | 8.841138 | 5.504964 | 13.10689 | 7.37207 | 4.882208 | 0.16162 | 0.007919894 | 0.02931957 | 0.00821401 | 0.007971893 | 0.0188495 | 0.01031145 | 0.01050079 | 0.02355686 | 0.006613796 | 0.01869557 | 0.01428905 | 0.008897123 | 0.02118336 | 0.01191474 | 0.007890624
1740 | 6.701364 | 93.51833 | 10.770025 | 22.494564 | 10.811474 | 10.95223 | 16.816966 | 11.888245 | 12.19677 | 19.155596 | 10.313296 | 18.024557 | 13.046312 | 10.811341 | 1740 | 4.637738 | 17.84237 | 4.684836 | 4.844753 | 11.47744 | 5.907315 | 6.257219 | 14.10583 | 4.118564 | 11.2421 | 8.841919 | 5.270728 | 12.83582 | 7.219851 | 4.684684 | 0.16405 | 0.007608208 | 0.02927041 | 0.007685473 | 0.007947817 | 0.01882874 | 0.009690951 | 0.01026497 | 0.02314061 | 0.006756503 | 0.01844266 | 0.01450517 | 0.008646629 | 0.02105716 | 0.01184417 | 0.007685225
1730 | 6.628318 | 93.479197 | 10.640157 | 21.84992 | 10.846844 | 10.498401 | 16.417943 | 11.576803 | 12.23308 | 19.349724 | 10.447463 | 17.785962 | 12.881454 | 10.665629 | 1730 | 4.577137 | 17.22046 | 4.812196 | 4.41588 | 11.12047 | 5.641768 | 6.386822 | 14.41898 | 4.357926 | 11.5347 | 8.798526 | 5.305724 | 12.66142 | 7.122178 | 4.60611 | 0.16979 | 0.007771522 | 0.02923862 | 0.008170628 | 0.007497723 | 0.01888144 | 0.009579157 | 0.01084418 | 0.02448198 | 0.007399323 | 0.01958477 | 0.01493902 | 0.009008588 | 0.02149782 | 0.01209275 | 0.007820714
1720 | 6.791853 | 93.693335 | 10.756641 | 21.963573 | 10.740258 | 10.751385 | 16.555022 | 11.738556 | 12.180672 | 19.191241 | 10.265189 | 18.411025 | 13.011373 | 10.862029 | 1720 | 4.502694 | 17.08241 | 4.484145 | 4.496743 | 11.03838 | 5.613574 | 6.113209 | 13.9906 | 3.946062 | 11.12823 | 8.488602 | 5.149818 | 13.1181 | 7.051064 | 4.622004 | 0.18231 | 0.008208861 | 0.03114295 | 0.008175044 | 0.008198012 | 0.02012406 | 0.01023411 | 0.01114499 | 0.02550626 | 0.007194065 | 0.02028788 | 0.01547557 | 0.009388633 | 0.02391561 | 0.01285479 | 0.008426375
1710 | 6.691922 | 93.519848 | 10.604847 | 21.758706 | 10.868441 | 10.692471 | 16.213259 | 11.57137 | 12.043272 | 18.744896 | 10.207099 | 17.775935 | 12.950402 | 10.709745 | 1710 | 4.460624 | 17.0308 | 4.760157 | 4.560208 | 10.80781 | 5.558335 | 6.093701 | 13.65525 | 4.008419 | 11.44897 | 8.819354 | 5.234806 | 12.56672 | 7.121747 | 4.579838 | 0.18316 | 0.008170079 | 0.03119361 | 0.008718703 | 0.008352477 | 0.01979559 | 0.01018065 | 0.01116122 | 0.02501096 | 0.00734182 | 0.02096994 | 0.01615353 | 0.00958807 | 0.0230172 | 0.01304419 | 0.008388432
1700 | 6.753851 | 93.304189 | 10.479923 | 21.27299 | 10.71722 | 10.676124 | 16.236436 | 11.458536 | 12.10761 | 19.030782 | 10.42666 | 18.102517 | 13.161363 | 10.863233 | 1700 | 4.267715 | 16.49203 | 4.538673 | 4.491755 | 10.81288 | 5.384508 | 6.1243 | 13.96917 | 4.206882 | 11.42886 | 8.793727 | 5.297308 | 12.92217 | 7.323752 | 4.705349 | 0.19464 | 0.00830668 | 0.03210008 | 0.008834074 | 0.008742751 | 0.02104618 | 0.01048041 | 0.01192034 | 0.0271896 | 0.008188276 | 0.02224513 | 0.01711611 | 0.01031068 | 0.02515172 | 0.01425495 | 0.009158492
1690 | 6.604759 | 93.664991 | 10.347979 | 21.042955 | 10.611923 | 10.410775 | 16.193369 | 11.342149 | 11.913545 | 18.989964 | 10.217059 | 17.833888 | 12.893128 | 10.727981 | 1690 | 4.254697 | 16.28033 | 4.553804 | 4.325869 | 10.85119 | 5.380695 | 6.027099 | 13.98679 | 4.106291 | 11.36927 | 8.715131 | 5.36563 | 12.69216 | 7.133986 | 4.685286 | 0.19991 | 0.008505564 | 0.03254601 | 0.00910351 | 0.008647846 | 0.02169261 | 0.01075655 | 0.01204877 | 0.02796099 | 0.008208887 | 0.02272831 | 0.01742242 | 0.01072643 | 0.02537289 | 0.01426155 | 0.009366355
1680 | 6.649129 | 93.575117 | 10.448224 | 20.989136 | 10.660416 | 10.157937 | 15.832424 | 11.146449 | 11.821579 | 18.729023 | 10.17182 | 17.584636 | 12.679563 | 10.645964 | 1680 | 4.326217 | 16.20038 | 4.567117 | 3.996532 | 10.41501 | 5.118614 | 5.884006 | 13.67026 | 4.012302 | 11.24001 | 8.716728 | 5.387566 | 12.38588 | 6.855571 | 4.550712 | 0.20017 | 0.008659789 | 0.03242829 | 0.009141998 | 0.007999857 | 0.02084773 | 0.01024593 | 0.01177801 | 0.02736376 | 0.008031425 | 0.02249914 | 0.01744827 | 0.01078429 | 0.02479281 | 0.0137228 | 0.009109161
1670 | 6.708065 | 93.308101 | 10.279033 | 20.815 | 10.545274 | 10.248937 | 15.706726 | 11.27423 | 11.852016 | 18.654043 | 10.113573 | 17.545648 | 12.682996 | 10.638218 | 1670 | 4.090289 | 16.02873 | 4.39435 | 4.05591 | 10.26452 | 5.22622 | 5.884916 | 13.59578 | 3.901262 | 11.09501 | 8.513303 | 5.362451 | 12.34475 | 6.831239 | 4.500468 | 0.21573 | 0.008823981 | 0.03457878 | 0.009479932 | 0.008749815 | 0.02214364 | 0.01127452 | 0.01269553 | 0.02933017 | 0.008416193 | 0.02393527 | 0.01836575 | 0.01156842 | 0.02663134 | 0.01473703 | 0.009708859
1660 | 6.764153 | 93.358492 | 10.307081 | 20.651024 | 10.704074 | 10.219512 | 15.570374 | 11.203183 | 11.85941 | 18.741312 | 10.249325 | 17.60429 | 12.782627 | 10.667984 | 1660 | 4.053799 | 15.76309 | 4.506651 | 3.953871 | 10.03515 | 5.075594 | 5.822969 | 13.61532 | 3.987893 | 10.92374 | 8.491314 | 5.22943 | 12.33357 | 6.873136 | 4.465495 | 0.21721 | 0.008805256 | 0.034239 | 0.009788897 | 0.008588203 | 0.02179735 | 0.0110247 | 0.01264807 | 0.02957384 | 0.008662102 | 0.02372746 | 0.01844398 | 0.01135884 | 0.02678975 | 0.01492914 | 0.009699501
1650 | 6.791024 | 93.306621 | 10.217392 | 20.441227 | 10.499764 | 10.20443 | 15.534117 | 11.152103 | 11.665021 | 18.572671 | 10.254611 | 17.569736 | 12.734383 | 10.659029 | 1650 | 3.925093 | 15.51367 | 4.247632 | 3.910283 | 9.974437 | 4.992225 | 5.57715 | 13.40936 | 3.967614 | 10.95495 | 8.311236 | 5.110418 | 12.27738 | 6.795138 | 4.42949 | 0.21902 | 0.008596738 | 0.03397803 | 0.009303164 | 0.008564303 | 0.02184601 | 0.01093397 | 0.01221507 | 0.02936919 | 0.008689868 | 0.02399353 | 0.01820327 | 0.01119284 | 0.02688992 | 0.01488271 | 0.009701469
1640 | 6.745351 | 93.263433 | 10.165292 | 20.179765 | 10.633055 | 10.309664 | 15.357415 | 11.014044 | 11.64562 | 18.508637 | 10.283846 | 17.60662 | 12.576339 | 10.616153 | 1640 | 3.92144 | 15.28603 | 4.456183 | 4.086526 | 9.835435 | 4.891441 | 5.612416 | 13.40177 | 4.057006 | 10.94126 | 8.316304 | 5.239383 | 12.38269 | 6.673596 | 4.436867 | 0.20913 | 0.008200906 | 0.03196767 | 0.009319215 | 0.008546152 | 0.02056885 | 0.01022947 | 0.01173725 | 0.02802711 | 0.008484417 | 0.02288145 | 0.01739189 | 0.01095712 | 0.02589592 | 0.01395649 | 0.009278821
1630 | 6.752104 | 93.319668 | 10.088736 | 20.133532 | 10.678584 | 10.137974 | 15.224507 | 11.031693 | 11.626193 | 18.395716 | 10.171333 | 17.550614 | 12.610426 | 10.607844 | 1630 | 3.821553 | 15.20805 | 4.495074 | 3.877799 | 9.66533 | 4.89798 | 5.575823 | 13.25068 | 3.915904 | 10.45759 | 8.09087 | 5.108768 | 12.29692 | 6.696667 | 4.414332 | 0.22984 | 0.008783457 | 0.03495417 | 0.01033148 | 0.008912733 | 0.02221479 | 0.01125752 | 0.01281547 | 0.03045537 | 0.009000313 | 0.02403573 | 0.01859606 | 0.01174199 | 0.02826325 | 0.01539162 | 0.0101459
1620 | 6.720657 | 93.284142 | 10.038356 | 19.686444 | 10.603014 | 10.06294 | 15.20332 | 11.018194 | 11.449493 | 18.289535 | 10.084657 | 17.50996 | 12.562405 | 10.601559 | 1620 | 3.802857 | 14.75217 | 4.448152 | 3.830963 | 9.684577 | 4.922264 | 5.414463 | 13.17688 | 3.855791 | 10.88757 | 8.330287 | 5.209958 | 12.29628 | 6.683011 | 4.44649 | 0.22783 | 0.008664048 | 0.03360987 | 0.01013422 | 0.008728083 | 0.02206437 | 0.01121439 | 0.01233577 | 0.03002088 | 0.008784648 | 0.02480514 | 0.01897889 | 0.01186985 | 0.02801462 | 0.0152259 | 0.01013044
1610 | 6.758799 | 93.311744 | 10.073938 | 19.740458 | 10.612853 | 10.088782 | 15.088789 | 11.183208 | 11.412472 | 18.242603 | 10.054529 | 17.585085 | 12.560742 | 10.734614 | 1610 | 3.797633 | 14.76057 | 4.413142 | 3.814593 | 9.505451 | 5.064 | 5.325461 | 13.07251 | 3.775456 | 10.90452 | 8.065865 | 5.222637 | 12.33026 | 6.6336 | 4.552137 | 0.21146 | 0.008030474 | 0.0312127 | 0.009332029 | 0.008066339 | 0.02010023 | 0.01070833 | 0.01126122 | 0.02764313 | 0.007983579 | 0.02305871 | 0.01705608 | 0.01104379 | 0.02607358 | 0.01402741 | 0.009625948
1600 | 6.748029 | 93.260964 | 10.049035 | 19.731793 | 10.552071 | 9.971074 | 14.801198 | 10.960715 | 11.232003 | 17.895186 | 9.880458 | 17.193474 | 12.421537 | 10.49101 | 1600 | 3.785608 | 14.7791 | 4.360795 | 3.696425 | 9.201571 | 4.827721 | 5.137538 | 12.70646 | 3.592752 | 10.72082 | 8.050412 | 5.117916 | 11.91302 | 6.49448 | 4.291 | 0.23133 | 0.008757248 | 0.03418848 | 0.01008783 | 0.008550941 | 0.02128599 | 0.01116797 | 0.01188467 | 0.02939385 | 0.008311113 | 0.02480048 | 0.01862302 | 0.01183928 | 0.02755838 | 0.01502368 | 0.009926369
1590 | 6.780144 | 93.298251 | 9.997232 | 19.59274 | 10.52739 | 9.984 | 14.866661 | 11.046923 | 11.525593 | 18.174808 | 10.102204 | 17.291896 | 12.547777 | 10.561623 | 1590 | 3.686625 | 14.57395 | 4.292393 | 3.6715 | 9.231825 | 4.885535 | 5.431602 | 12.97529 | 3.806608 | 10.76512 | 8.244205 | 5.226102 | 11.97806 | 6.596353 | 4.331491 | 0.23486 | 0.008658409 | 0.03422839 | 0.01008111 | 0.008622885 | 0.02168186 | 0.01147417 | 0.01275666 | 0.03047376 | 0.008940199 | 0.02528296 | 0.01936234 | 0.01227402 | 0.02813168 | 0.0154922 | 0.01017294
1580 | 6.879976 | 93.249347 | 9.897594 | 19.376247 | 10.524386 | 9.901941 | 14.826348 | 11.018757 | 11.369454 | 17.97852 | 10.074973 | 17.463185 | 12.555829 | 10.628892 | 1580 | 3.462079 | 14.23036 | 4.179123 | 3.467054 | 9.081452 | 4.744178 | 5.14475 | 12.65253 | 3.665071 | 10.52382 | 7.864434 | 5.055728 | 12.06992 | 6.498207 | 4.298608 | 0.23772 | 0.008230054 | 0.03382842 | 0.009934611 | 0.008241882 | 0.02158843 | 0.01127786 | 0.0122301 | 0.03007759 | 0.008712606 | 0.02501722 | 0.01869533 | 0.01201848 | 0.02869261 | 0.01544754 | 0.01021865
1570 | 6.832139 | 93.200423 | 9.996965 | 19.307447 | 10.521614 | 9.870405 | 14.600671 | 10.974203 | 11.332858 | 18.043837 | 10.092276 | 17.261919 | 12.520852 | 10.607534 | 1570 | 3.634414 | 14.22246 | 4.235165 | 3.489421 | 8.889096 | 4.753007 | 5.163111 | 12.79448 | 3.743587 | 10.40061 | 7.828508 | 5.046286 | 11.90944 | 6.519877 | 4.333501 | 0.23497 | 0.008539781 | 0.03341852 | 0.009951367 | 0.008199094 | 0.02088671 | 0.01116814 | 0.01213176 | 0.03006319 | 0.008796305 | 0.02443831 | 0.01839465 | 0.01185726 | 0.0279836 | 0.01531975 | 0.01018243
1560 | 6.779394 | 93.203389 | 9.88174 | 19.16539 | 10.498183 | 9.811019 | 14.363778 | 10.863829 | 11.427014 | 18.147911 | 10.04665 | 17.054555 | 12.297972 | 10.479886 | 1560 | 3.562678 | 14.12179 | 4.268542 | 3.481655 | 8.679484 | 4.686908 | 5.33083 | 12.97192 | 3.751576 | 10.53699 | 7.940406 | 5.011961 | 11.73428 | 6.325537 | 4.2476 | 0.25821 | 0.009199192 | 0.03646387 | 0.0110218 | 0.008989982 | 0.0224113 | 0.01210207 | 0.01376474 | 0.03349479 | 0.009686945 | 0.02720755 | 0.02050292 | 0.01294138 | 0.03029909 | 0.01633317 | 0.01096773
1550 | 6.720312 | 93.19508 | 9.937011 | 19.270011 | 10.45795 | 9.789744 | 14.426314 | 10.796995 | 11.364723 | 17.926408 | 9.987144 | 17.20171 | 12.400786 | 10.518709 | 1550 | 3.694408 | 14.31036 | 4.290986 | 3.525671 | 8.819853 | 4.679002 | 5.328277 | 12.79143 | 3.751841 | 10.54825 | 7.491066 | 5.240578 | 11.97086 | 6.511693 | 4.360536 | 0.26226 | 0.009688955 | 0.03753035 | 0.01125354 | 0.009246426 | 0.02313095 | 0.01227115 | 0.01397394 | 0.03354679 | 0.009839578 | 0.02766384 | 0.01964607 | 0.01374394 | 0.03139477 | 0.01707757 | 0.01143594
1540 | 6.779425 | 93.172256 | 9.971477 | 19.161424 | 10.479031 | 9.740854 | 14.460755 | 10.906636 | 11.282671 | 17.881086 | 10.03331 | 17.194106 | 12.528669 | 10.59393 | 1540 | 3.667883 | 14.12662 | 4.249417 | 3.403493 | 8.795606 | 4.738991 | 5.169253 | 12.67844 | 3.738753 | 10.41521 | 7.985876 | 5.024943 | 11.90021 | 6.593135 | 4.380999 | 0.25737 | 0.00944003 | 0.03635768 | 0.01093672 | 0.00875957 | 0.02263725 | 0.01219674 | 0.01330411 | 0.03263049 | 0.009622429 | 0.02680562 | 0.02055325 | 0.0129327 | 0.03062758 | 0.01696875 | 0.01127538
1530 | 6.725926 | 93.141207 | 9.914349 | 18.964942 | 10.401184 | 9.806568 | 14.264318 | 10.783205 | 11.260523 | 17.805299 | 9.872303 | 17.161122 | 12.385387 | 10.537728 | 1530 | 3.666232 | 13.9753 | 4.224433 | 3.542595 | 8.639013 | 4.66216 | 5.208718 | 12.66242 | 3.618003 | 10.72945 | 8.162065 | 5.043352 | 11.93211 | 6.495161 | 4.380917 | 0.24789 | 0.009088223 | 0.03464338 | 0.01047195 | 0.008781738 | 0.02141525 | 0.01155703 | 0.01291189 | 0.03138889 | 0.008968668 | 0.02659723 | 0.02023294 | 0.01250196 | 0.02957852 | 0.01610086 | 0.01085986
1520 | 6.745365 | 93.103651 | 9.881206 | 18.961098 | 10.399982 | 9.755077 | 14.320974 | 10.791574 | 11.255266 | 17.788815 | 9.91726 | 17.208276 | 12.30823 | 10.583236 | 1520 | 3.608794 | 13.95974 | 4.20412 | 3.463982 | 8.688233 | 4.653177 | 5.184563 | 12.63151 | 3.650184 | 10.12624 | 7.716099 | 5.113735 | 11.97285 | 6.389828 | 4.4143 | 0.25688 | 0.009270271 | 0.03585977 | 0.01079954 | 0.008898276 | 0.02231833 | 0.01195308 | 0.0133181 | 0.03244781 | 0.009376592 | 0.02601229 | 0.01982112 | 0.01313616 | 0.03075585 | 0.01641419 | 0.01133945
1510 | 6.889317 | 93.077509 | 9.849284 | 18.743872 | 10.377044 | 9.80356 | 14.15429 | 10.731937 | 11.218246 | 17.712582 | 9.818144 | 17.125438 | 12.461612 | 10.530291 | 1510 | 3.408602 | 13.55567 | 4.014673 | 3.35607 | 8.337631 | 4.42194 | 4.979646 | 12.38645 | 3.372826 | 9.94992 | 7.601771 | 4.900367 | 11.71993 | 6.403603 | 4.190564 | 0.26269 | 0.008954057 | 0.03560938 | 0.01054614 | 0.008816059 | 0.02190212 | 0.01161599 | 0.01308103 | 0.03253797 | 0.008860076 | 0.02613745 | 0.01996909 | 0.01287277 | 0.03078709 | 0.01682162 | 0.01100819
1500 | 6.782545 | 93.066573 | 9.833604 | 18.702488 | 10.392884 | 9.834357 | 14.114989 | 10.709258 | 11.215193 | 17.677609 | 9.846034 | 17.064528 | 12.266498 | 10.434856 | 1500 | 3.514202 | 13.63489 | 4.156564 | 3.515068 | 8.417338 | 4.519687 | 5.100009 | 12.47248 | 3.528485 | 10.41972 | 7.922122 | 4.894026 | 11.77624 | 6.304422 | 4.204748 | 0.24339 | 0.008553217 | 0.03318597 | 0.01011666 | 0.008555323 | 0.02048696 | 0.01100047 | 0.01241291 | 0.03035677 | 0.00858798 | 0.02536055 | 0.01928165 | 0.01191157 | 0.02866219 | 0.01534433 | 0.01023394
1490 | 6.800525 | 93.035283 | 9.838747 | 18.600454 | 10.388257 | 9.683126 | 14.070571 | 10.679744 | 11.186904 | 17.597548 | 9.836743 | 17.068915 | 12.372716 | 10.436695 | 1490 | 3.501779 | 13.50754 | 4.13335 | 3.322819 | 8.351571 | 4.468145 | 5.050294 | 12.36916 | 3.499474 | 10.23004 | 7.950416 | 4.72156 | 11.7684 | 6.409637 | 4.188995 | 0.16993 | 0.005950572 | 0.02295336 | 0.007023801 | 0.005646466 | 0.01419182 | 0.007592719 | 0.008581964 | 0.02101891 | 0.005946657 | 0.01738391 | 0.01351014 | 0.008023347 | 0.01999804 | 0.0108919 | 0.007118359
1480 | 6.816984 | 92.963706 | 9.83352 | 18.550522 | 10.359003 | 9.639123 | 13.791312 | 10.495899 | 11.200096 | 17.707551 | 9.833835 | 16.807881 | 12.202513 | 10.356136 | 1480 | 3.482166 | 13.45244 | 4.087072 | 3.258261 | 8.025884 | 4.244577 | 5.054251 | 12.49421 | 3.482529 | 10.09953 | 7.241885 | 5.108205 | 11.47013 | 6.205267 | 4.083773 | 0.05906 | 0.002056567 | 0.007945011 | 0.002413825 | 0.001924329 | 0.004740087 | 0.002506847 | 0.00298504 | 0.00737908 | 0.002056782 | 0.005964784 | 0.004277057 | 0.003016906 | 0.006774261 | 0.003664831 | 0.002411877
1470 | 6.786429 | 92.914234 | 9.794896 | 18.477899 | 10.423281 | 9.75146 | 13.857235 | 10.683029 | 11.175054 | 17.556503 | 9.782128 | 16.931574 | 12.321093 | 10.505777 | 1470 | 3.476601 | 13.41935 | 4.200696 | 3.426523 | 8.145114 | 4.499798 | 5.066036 | 12.37066 | 3.461881 | 9.883778 | 7.147543 | 5.063567 | 11.65853 | 6.383242 | 4.295704 | 0.0484 | 0.001682675 | 0.006494964 | 0.002033137 | 0.001658437 | 0.003942235 | 0.002177902 | 0.002451961 | 0.005987398 | 0.00167555 | 0.004783749 | 0.003459411 | 0.002450767 | 0.005642731 | 0.003089489 | 0.002079121
1460 | 6.804194 | 92.854546 | 9.773882 | 18.422878 | 10.342058 | 9.67258 | 13.815026 | 10.601375 | 11.120601 | 17.556593 | 9.664976 | 16.955574 | 12.356782 | 10.421687 | 1460 | 3.436275 | 13.35324 | 4.09189 | 3.319321 | 8.086619 | 4.39092 | 4.989295 | 12.366 | 3.310542 | 9.898732 | 7.615577 | 4.915404 | 11.68028 | 6.411951 | 4.183727 | 0.08316 | 0.002857606 | 0.01110455 | 0.003402816 | 0.002760347 | 0.006724833 | 0.003651489 | 0.004149098 | 0.01028357 | 0.002753046 | 0.008231786 | 0.006333114 | 0.00408765 | 0.009713324 | 0.005332179 | 0.003479187
1450 | 6.811487 | 92.808314 | 9.888569 | 18.437366 | 10.404197 | 9.76336 | 13.73752 | 10.648207 | 11.133425 | 17.528217 | 9.852002 | 16.940483 | 12.331041 | 10.419979 | 1450 | 3.563771 | 13.3745 | 4.159262 | 3.419096 | 7.997212 | 4.440896 | 5.00061 | 12.33739 | 3.521522 | 9.920055 | 7.603066 | 4.869879 | 11.66616 | 6.380265 | 4.177481 | 0.0267 | 0.0009515269 | 0.003570991 | 0.001110523 | 0.0009128986 | 0.002135256 | 0.001185719 | 0.001335163 | 0.003294084 | 0.0009402464 | 0.002648655 | 0.002030019 | 0.001300258 | 0.003114864 | 0.001703531 | 0.001115387
1440 | 6.717309 | 92.694664 | 9.782459 | 18.247354 | 10.414639 | 9.663607 | 13.707615 | 10.528323 | 11.179777 | 17.504683 | 9.82398 | 16.924813 | 12.375552 | 10.516309 | 1440 | 3.558794 | 13.29916 | 4.290671 | 3.421118 | 8.091328 | 4.422207 | 5.17551 | 12.4497 | 3.606885 | 10.22775 | 7.626653 | 5.248408 | 11.78578 | 6.556246 | 4.408308 | 0.03855 | 0.001371915 | 0.005126828 | 0.001654054 | 0.001318841 | 0.003119207 | 0.001704761 | 0.001995159 | 0.004799361 | 0.001390454 | 0.003942796 | 0.002940075 | 0.002023261 | 0.004543416 | 0.002527433 | 0.001699403
1430 | 6.753295 | 92.585872 | 9.810188 | 18.186203 | 10.350553 | 9.537637 | 13.632853 | 10.482197 | 11.100062 | 17.252699 | 9.770993 | 16.821944 | 12.288889 | 10.431837 | 1430 | 3.55751 | 13.21822 | 4.184592 | 3.241019 | 7.982219 | 4.337281 | 5.0535 | 12.1478 | 3.512005 | 10.68694 | 8.131064 | 5.563309 | 11.65334 | 6.429614 | 4.278874 | 0.05991 | 0.002131304 | 0.007919037 | 0.002506989 | 0.001941694 | 0.004782147 | 0.002598465 | 0.003027552 | 0.007277747 | 0.002104042 | 0.006402547 | 0.004871321 | 0.003332978 | 0.006981516 | 0.003851982 | 0.002563473
1420 | 6.808884 | 92.436854 | 9.898271 | 18.239466 | 10.395744 | 9.630176 | 13.584191 | 10.477622 | 11.070243 | 17.266733 | 9.690566 | 16.715462 | 12.25799 | 10.403629 | 1420 | 3.606734 | 13.25684 | 4.185859 | 3.294446 | 7.886789 | 4.281132 | 4.970334 | 12.13802 | 3.364803 | 10.6 | 8.053639 | 5.524724 | 11.50319 | 6.3497 | 4.195034 | 0.00804 | 0.0002899814 | 0.00106585 | 0.000336543 | 0.0002648735 | 0.0006340978 | 0.000344203 | 0.0003996148 | 0.0009758968 | 0.0002705301 | 0.0008522399 | 0.0006475125 | 0.0004441878 | 0.0009248567 | 0.0005105159 | 0.0003372807
1410 | 6.835931 | 92.124714 | 9.893347 | 18.18894 | 10.405932 | 9.524622 | 13.334892 | 10.446405 | 11.09262 | 17.276226 | 9.599267 | 16.595713 | 12.109119 | 10.316725 | 1410 | 3.593636 | 13.25578 | 4.194392 | 3.161179 | 7.617705 | 4.241806 | 4.998425 | 12.19898 | 3.248747 | 11.04689 | 8.378056 | 5.863154 | 11.41004 | 6.187002 | 4.089876 | 0.00045332 | 1.629067e-05 | 6.009111e-05 | 1.901402e-05 | 1.433026e-05 | 3.453258e-05 | 1.922895e-05 | 2.265886e-05 | 5.530043e-05 | 1.472722e-05 | 5.007778e-05 | 3.79794e-05 | 2.657885e-05 | 5.172399e-05 | 2.804692e-05 | 1.854022e-05
1400 | 6.771061 | 91.924633 | 9.814407 | 18.095156 | 10.401862 | 9.568934 | 13.338826 | 10.492188 | 11.108968 | 17.260942 | 9.714582 | 16.719551 | 12.212753 | 10.440737 | 1400 | 3.592773 | 13.28057 | 4.284271 | 3.303632 | 7.731686 | 4.390537 | 5.115752 | 12.31038 | 3.475203 | 10.17727 | 7.689361 | 5.221384 | 11.68006 | 6.411809 | 4.330008 | 3.1513e-09 | 1.13219e-10 | 4.185106e-10 | 1.350102e-10 | 1.041073e-10 | 2.436486e-10 | 1.38359e-10 | 1.612127e-10 | 3.879371e-10 | 1.095141e-10 | 3.207162e-10 | 2.423148e-10 | 1.645415e-10 | 3.680737e-10 | 2.020553e-10 | 1.364516e-10
1390 | 6.796579 | 92.610684 | 9.883204 | 18.035015 | 10.383221 | 9.387337 | 13.211094 | 10.403312 | 11.129493 | 17.279642 | 9.703485 | 16.525276 | 12.120806 | 10.217713 | 1390 | 3.590052 | 12.98772 | 4.169973 | 3.014491 | 7.441143 | 4.193265 | 5.03465 | 12.12197 | 3.381501 | 9.285942 | 7.134134 | 4.639678 | 11.25634 | 6.181671 | 3.978067 | 0.00047836 | 1.717337e-05 | 6.212808e-05 | 1.994748e-05 | 1.442012e-05 | 3.559545e-05 | 2.00589e-05 | 2.408375e-05 | 5.798665e-05 | 1.617575e-05 | 4.442023e-05 | 3.412684e-05 | 2.219437e-05 | 5.384582e-05 | 2.957064e-05 | 1.902948e-05
1380 | 6.817537 | 92.523888 | 9.868128 | 17.938835 | 10.418503 | 9.491283 | 13.21942 | 10.381219 | 11.085367 | 17.172453 | 9.624423 | 16.55609 | 12.1596 | 10.337847 | 1380 | 3.554859 | 12.8771 | 4.194378 | 3.116654 | 7.440317 | 4.151073 | 4.968506 | 11.99699 | 3.271503 | 9.292469 | 6.997675 | 4.604561 | 11.28838 | 6.213804 | 4.100694 | 7.9042e-05 | 2.809832e-06 | 1.017832e-05 | 3.315321e-06 | 2.463466e-06 | 5.880975e-06 | 3.281091e-06 | 3.927206e-06 | 9.482657e-06 | 2.585861e-06 | 7.344953e-06 | 5.531102e-06 | 3.639537e-06 | 8.922558e-06 | 4.911515e-06 | 3.24127e-06
1370 | 6.814979 | 93.331869 | 10.001751 | 17.930893 | 10.463 | 9.524832 | 13.103667 | 10.395017 | 11.126622 | 17.162303 | 9.620277 | 16.399107 | 12.176948 | 10.358604 | 1370 | 3.649301 | 12.651 | 4.175992 | 3.104317 | 7.184038 | 4.098387 | 4.933105 | 11.78329 | 3.213416 | 9.176421 | 6.851494 | 4.633243 | 10.92065 | 6.1298 | 4.056817 | 2.8266e-07 | 1.031511e-08 | 3.57593e-08 | 1.180386e-08 | 8.774662e-09 | 2.03064e-08 | 1.15845e-08 | 1.394391e-08 | 3.330665e-08 | 9.083042e-09 | 2.593807e-08 | 1.936643e-08 | 1.309633e-08 | 3.08683e-08 | 1.732649e-08 | 1.1467e-08
1360 | 6.824118 | 93.405213 | 9.95965 | 17.786965 | 10.480359 | 9.564226 | 13.05923 | 10.423504 | 11.211473 | 17.075509 | 9.627679 | 16.396782 | 12.205088 | 10.384286 | 1360 | 3.585132 | 12.45871 | 4.178807 | 3.133976 | 7.111957 | 4.114009 | 5.011558 | 11.65661 | 3.206391 | 8.881224 | 6.758423 | 4.534652 | 10.89058 | 6.14178 | 4.069308 | 2.0706e-06 | 7.423375e-08 | 2.5797e-07 | 8.652639e-08 | 6.48921e-08 | 1.472602e-07 | 8.518467e-08 | 1.037693e-07 | 2.413617e-07 | 6.639153e-08 | 1.838946e-07 | 1.399399e-07 | 9.38945e-08 | 2.255003e-07 | 1.271717e-07 | 8.425909e-08
1350 | 6.751085 | 93.503953 | 9.994489 | 17.80406 | 10.435228 | 9.480865 | 13.114934 | 10.357427 | 11.155665 | 17.080974 | 9.599963 | 16.559298 | 12.174056 | 10.422091 | 1350 | 3.700452 | 12.53512 | 4.201872 | 3.115683 | 7.243209 | 4.113384 | 5.020766 | 11.72156 | 3.251319 | 9.103106 | 6.980287 | 4.737051 | 11.13405 | 6.176786 | 4.186931 | 0.01549 | 0.0005732 | 0.001941689 | 0.00065087 | 0.0004826193 | 0.001121973 | 0.0006371632 | 0.0007777167 | 0.001815669 | 0.0005036293 | 0.001410071 | 0.001081246 | 0.0007337692 | 0.001724664 | 0.0009567841 | 0.0006485556
1340 | 6.79637 | 93.541686 | 10.085069 | 17.866915 | 10.515831 | 9.417425 | 13.006822 | 10.342535 | 11.21101 | 17.056205 | 9.597312 | 16.276235 | 12.167621 | 10.385374 | 1340 | 3.748917 | 12.54412 | 4.238545 | 2.989389 | 7.063548 | 4.041606 | 5.028035 | 11.63276 | 3.19411 | 9.677789 | 7.505035 | 5.174754 | 10.75488 | 6.113036 | 4.090294 | 0.16216 | 0.006079243 | 0.02034154 | 0.006873224 | 0.004847594 | 0.01145425 | 0.006553868 | 0.008153461 | 0.01886368 | 0.005179569 | 0.0156935 | 0.01217017 | 0.008391381 | 0.01744012 | 0.009912899 | 0.006632821
1330 | 6.803864 | 93.541505 | 10.068829 | 17.757289 | 10.503626 | 9.403644 | 12.813646 | 10.307544 | 11.243841 | 16.994825 | 9.610063 | 16.088778 | 12.025544 | 10.319578 | 1330 | 3.721934 | 12.41246 | 4.216164 | 2.965178 | 6.836365 | 3.99332 | 5.056793 | 11.55523 | 3.200097 | 9.566015 | 7.686804 | 5.155222 | 10.53525 | 5.943493 | 4.006999 | 0.22052 | 0.008207608 | 0.02737196 | 0.009297484 | 0.006538811 | 0.01507555 | 0.00880607 | 0.01115124 | 0.02548159 | 0.007056854 | 0.02109498 | 0.01695094 | 0.0113683 | 0.02323234 | 0.01310659 | 0.008836233
1320 | 6.799424 | 93.56931 | 10.172014 | 17.71345 | 10.553865 | 9.413388 | 12.809799 | 10.284403 | 11.274651 | 16.893568 | 9.567555 | 16.045616 | 12.036691 | 10.315405 | 1320 | 3.842029 | 12.36097 | 4.275766 | 2.979559 | 6.833013 | 3.969716 | 5.093795 | 11.43961 | 3.154911 | 9.433644 | 7.459343 | 5.129562 | 10.48549 | 5.957651 | 4.004934 | 0.24864 | 0.009552822 | 0.03073432 | 0.01063127 | 0.007408376 | 0.0169896 | 0.009870303 | 0.01266521 | 0.02844346 | 0.007844371 | 0.02345581 | 0.01854691 | 0.01275414 | 0.02607112 | 0.0148131 | 0.009957869
1310 | 6.79996 | 93.575229 | 10.150722 | 17.612928 | 10.623207 | 9.393119 | 12.786473 | 10.229497 | 11.328453 | 16.974196 | 9.649428 | 15.985506 | 12.017142 | 10.276429 | 1310 | 3.816745 | 12.24592 | 4.353344 | 2.955518 | 6.805151 | 3.906237 | 5.153559 | 11.52822 | 3.246998 | 9.2218 | 7.167706 | 5.073034 | 10.41589 | 5.934145 | 3.959548 | 0.28908 | 0.01103345 | 0.03540051 | 0.01258465 | 0.008543812 | 0.01967233 | 0.01129215 | 0.01489791 | 0.03332577 | 0.009386422 | 0.02665838 | 0.02072041 | 0.01466513 | 0.03011024 | 0.01715443 | 0.01144626
1300 | 6.818089 | 93.580998 | 10.167479 | 17.535315 | 10.687927 | 9.42241 | 12.733662 | 10.263923 | 11.298672 | 16.947219 | 9.643202 | 15.979726 | 12.065909 | 10.309817 | 1300 | 3.814691 | 12.13664 | 4.40566 | 2.967833 | 6.723972 | 3.924239 | 5.098552 | 11.47586 | 3.218891 | 9.03121 | 6.969389 | 5.112916 | 10.3875 | 5.968055 | 3.976363 | 0.33855 | 0.01291464 | 0.04108858 | 0.01491536 | 0.0100476 | 0.02276401 | 0.01328551 | 0.01726115 | 0.03885154 | 0.01089756 | 0.03057516 | 0.02359487 | 0.01730978 | 0.03516688 | 0.02020485 | 0.01346198
1290 | 6.824034 | 93.55077 | 10.214847 | 17.477028 | 10.708757 | 9.352392 | 12.702582 | 10.291795 | 11.270223 | 16.828783 | 9.618084 | 15.880629 | 12.029341 | 10.333772 | 1290 | 3.864225 | 12.07214 | 4.425393 | 2.883291 | 6.686352 | 3.951679 | 5.062793 | 11.34323 | 3.185622 | 8.921325 | 7.115435 | 4.920938 | 10.27576 | 5.923692 | 3.999384 | 0.39522 | 0.01527219 | 0.04771152 | 0.01749004 | 0.01139534 | 0.0264258 | 0.01561783 | 0.02000917 | 0.04483071 | 0.01259022 | 0.03525886 | 0.02812162 | 0.01944853 | 0.04061187 | 0.02341162 | 0.01580636
1280 | 6.836388 | 93.552804 | 10.26187 | 17.412114 | 10.735804 | 9.35741 | 12.556026 | 10.24267 | 11.300589 | 16.735879 | 9.538238 | 15.718337 | 11.951461 | 10.302451 | 1280 | 3.903441 | 11.9846 | 4.441863 | 2.874807 | 6.506073 | 3.88162 | 5.082979 | 11.22416 | 3.080577 | 8.938888 | 7.104601 | 4.930043 | 10.07841 | 5.821119 | 3.949559 | 0.40387 | 0.01576483 | 0.04840222 | 0.01793935 | 0.01161048 | 0.02627608 | 0.0156767 | 0.02052863 | 0.04533102 | 0.01244153 | 0.03610149 | 0.02869335 | 0.01991096 | 0.04070367 | 0.02350975 | 0.01595108
1270 | 6.789408 | 93.527168 | 10.29073 | 17.202578 | 10.793245 | 9.429544 | 12.556633 | 10.266091 | 11.298531 | 16.664162 | 9.481978 | 15.712596 | 12.052025 | 10.329614 | 1270 | 3.991883 | 11.80895 | 4.563029 | 3.012047 | 6.563744 | 3.963868 | 5.136877 | 11.20301 | 3.071742 | 9.014967 | 7.212728 | 4.930454 | 10.13088 | 5.99178 | 4.036094 | 0.37087 | 0.0148047 | 0.04379586 | 0.01692291 | 0.01117078 | 0.02434296 | 0.0147008 | 0.01905114 | 0.04154861 | 0.01139217 | 0.03343381 | 0.02674984 | 0.01828557 | 0.03757238 | 0.02222171 | 0.01496866
1260 | 6.764435 | 93.531792 | 10.300767 | 17.17202 | 10.799713 | 9.351021 | 12.510335 | 10.296533 | 11.31408 | 16.522243 | 9.491639 | 15.470937 | 11.968184 | 10.274961 | 1260 | 4.031332 | 11.80186 | 4.598349 | 2.950806 | 6.539044 | 4.026519 | 5.182435 | 11.07055 | 3.110887 | 8.608077 | 6.943534 | 5.178232 | 9.885787 | 5.924529 | 4.001994 | 0.41235 | 0.0166232 | 0.04866497 | 0.01896129 | 0.01216765 | 0.02696375 | 0.01660335 | 0.02136977 | 0.04564942 | 0.01282774 | 0.03549541 | 0.02863166 | 0.02135244 | 0.04076404 | 0.0244298 | 0.01650222
1250 | 6.705335 | 93.518793 | 10.308955 | 17.060415 | 10.865289 | 9.329804 | 12.357866 | 10.171686 | 11.294864 | 16.507342 | 9.504183 | 15.29151 | 11.913948 | 10.245121 | 1250 | 4.109064 | 11.74685 | 4.741413 | 2.99482 | 6.435275 | 3.952957 | 5.229315 | 11.12412 | 3.19338 | 8.458777 | 7.008338 | 5.367497 | 9.753318 | 5.931895 | 4.036474 | 0.43684 | 0.01795004 | 0.05131493 | 0.02071239 | 0.01308257 | 0.02811185 | 0.0172681 | 0.02284374 | 0.0485946 | 0.01394996 | 0.03695132 | 0.03061522 | 0.02344738 | 0.04260639 | 0.02591289 | 0.01763293
1240 | 6.769661 | 93.51713 | 10.378137 | 16.985427 | 10.904847 | 9.260759 | 12.26722 | 10.130464 | 11.329154 | 16.478716 | 9.485842 | 15.190558 | 11.88312 | 10.25275 | 1240 | 4.114623 | 11.58958 | 4.713297 | 2.842967 | 6.259553 | 3.832943 | 5.195222 | 11.01902 | 3.099304 | 8.319603 | 6.869046 | 5.048481 | 9.566527 | 5.823939 | 3.972033 | 0.44011 | 0.01810887 | 0.05100691 | 0.02074369 | 0.01251218 | 0.02754892 | 0.01686917 | 0.02286469 | 0.0484958 | 0.01364035 | 0.03661541 | 0.03023136 | 0.02221887 | 0.04210324 | 0.02563174 | 0.01748132
1230 | 6.760625 | 93.558026 | 10.398926 | 16.840296 | 10.908215 | 9.228477 | 12.194309 | 10.153897 | 11.170677 | 16.25881 | 9.335424 | 15.031485 | 11.850464 | 10.25022 | 1230 | 4.144936 | 11.42658 | 4.723291 | 2.814038 | 6.181779 | 3.866516 | 5.021169 | 10.77219 | 2.935746 | 8.069786 | 6.754169 | 4.755818 | 9.38908 | 5.792126 | 3.975978 | 0.43928 | 0.01820787 | 0.05019468 | 0.02074847 | 0.01236151 | 0.02715532 | 0.01698483 | 0.02205699 | 0.04732009 | 0.01289614 | 0.03544896 | 0.02966971 | 0.02089136 | 0.04124435 | 0.02544365 | 0.01746568
1220 | 6.787544 | 93.540144 | 10.41992 | 16.715272 | 10.909543 | 9.316759 | 12.21205 | 10.191061 | 11.175414 | 16.190696 | 9.312584 | 14.942631 | 11.890389 | 10.258017 | 1220 | 4.139737 | 11.25957 | 4.69597 | 2.884951 | 6.173628 | 3.879598 | 4.997835 | 10.66893 | 2.880198 | 7.856236 | 6.724465 | 4.82975 | 9.261765 | 5.808989 | 3.955715 | 0.43724 | 0.01810058 | 0.04923136 | 0.02053266 | 0.01261416 | 0.02699357 | 0.01696315 | 0.02185253 | 0.04664884 | 0.01259338 | 0.03435061 | 0.02940205 | 0.0211176 | 0.04049614 | 0.02539922 | 0.01729597
1210 | 6.78266 | 93.516846 | 10.470354 | 16.648217 | 10.990032 | 9.209493 | 12.109255 | 10.216792 | 11.138408 | 16.110034 | 9.24105 | 14.743878 | 11.841037 | 10.235608 | 1210 | 4.204698 | 11.19519 | 4.795306 | 2.769769 | 6.065681 | 3.916356 | 4.963847 | 10.58886 | 2.805717 | 7.892323 | 6.872858 | 4.874253 | 9.047457 | 5.76144 | 3.937756 | 0.43267 | 0.01819247 | 0.04843824 | 0.02074785 | 0.01198396 | 0.02624438 | 0.0169449 | 0.02147708 | 0.04581483 | 0.01213949 | 0.03414771 | 0.0297368 | 0.02108943 | 0.03914563 | 0.02492802 | 0.01703749
1200 | 6.797735 | 93.559752 | 10.5425 | 16.559255 | 10.934631 | 9.22128 | 12.002824 | 10.136196 | 11.099675 | 16.010528 | 9.220132 | 14.476642 | 11.740611 | 10.216581 | 1200 | 4.265651 | 11.06775 | 4.710896 | 2.76348 | 5.922405 | 3.804028 | 4.898214 | 10.45002 | 2.762174 | 7.816851 | 6.73111 | 4.870306 | 8.720455 | 5.625197 | 3.895381 | 0.42789 | 0.01825229 | 0.04735782 | 0.02015745 | 0.01182466 | 0.02534138 | 0.01627706 | 0.02095897 | 0.04471459 | 0.01181906 | 0.03344752 | 0.02880175 | 0.02083955 | 0.03731396 | 0.02406965 | 0.01666794
1190 | 6.7796 | 93.541186 | 10.522771 | 16.427707 | 10.954903 | 9.187193 | 11.906832 | 10.056272 | 11.027448 | 15.893525 | 9.166051 | 14.284617 | 11.6835 | 10.150658 | 1190 | 4.265561 | 10.94465 | 4.756413 | 2.746426 | 5.836538 | 3.735305 | 4.838783 | 10.34293 | 2.722353 | 7.499512 | 6.682891 | 4.761853 | 8.52762 | 5.583273 | 3.842621 | 0.44124 | 0.01882136 | 0.04829217 | 0.0209872 | 0.01211833 | 0.02575314 | 0.01648166 | 0.02135065 | 0.04563715 | 0.01201211 | 0.03309084 | 0.02948759 | 0.0210112 | 0.03762727 | 0.02463563 | 0.01695518
1180 | 6.836418 | 93.537741 | 10.49967 | 16.232899 | 10.955812 | 9.084344 | 11.833069 | 9.993846 | 11.014367 | 15.836776 | 9.132195 | 14.089162 | 11.714597 | 10.137195 | 1180 | 4.174954 | 10.66141 | 4.693145 | 2.564756 | 5.688699 | 3.599893 | 4.759638 | 10.2151 | 2.619254 | 7.084328 | 6.439776 | 4.609849 | 8.242793 | 5.554331 | 3.76291 | 0.42052 | 0.01755652 | 0.04483335 | 0.01973561 | 0.01078531 | 0.02392212 | 0.01513827 | 0.02001523 | 0.04295653 | 0.01101449 | 0.02979102 | 0.02708055 | 0.01938534 | 0.03466259 | 0.02335707 | 0.01582379
1170 | 6.830803 | 93.525222 | 10.513678 | 16.092728 | 10.955055 | 9.102369 | 11.774988 | 9.946533 | 10.939998 | 15.710699 | 9.108301 | 13.884491 | 11.611279 | 10.092669 | 1170 | 4.198384 | 10.51269 | 4.699928 | 2.592377 | 5.630716 | 3.553423 | 4.682824 | 10.08206 | 2.599135 | 6.979873 | 6.395459 | 4.590715 | 8.019975 | 5.444968 | 3.719664 | 0.43731 | 0.01835996 | 0.04597304 | 0.02055325 | 0.01133672 | 0.02462368 | 0.01553947 | 0.02047846 | 0.04408984 | 0.01136628 | 0.03052368 | 0.02796798 | 0.02007566 | 0.03507215 | 0.02381139 | 0.01626646
1160 | 6.841106 | 93.527344 | 10.494896 | 15.92153 | 10.905193 | 9.158415 | 11.770523 | 10.032771 | 10.846597 | 15.574215 | 8.995351 | 13.74139 | 11.64506 | 10.150356 | 1160 | 4.165116 | 10.30755 | 4.63135 | 2.644359 | 5.613675 | 3.639631 | 4.564784 | 9.915978 | 2.458594 | 6.730933 | 6.270203 | 4.466251 | 7.846074 | 5.471331 | 3.773374 | 0.27371 | 0.01140034 | 0.02821281 | 0.01267647 | 0.007237874 | 0.01536519 | 0.009962035 | 0.01249427 | 0.02714102 | 0.006729418 | 0.01842324 | 0.01716217 | 0.01222458 | 0.02147549 | 0.01497558 | 0.0103281
1150 | 6.862165 | 93.539445 | 10.525104 | 15.923328 | 10.908781 | 9.166502 | 11.683999 | 9.928549 | 10.778874 | 15.435879 | 8.955257 | 13.499431 | 11.583002 | 10.088156 | 1150 | 4.174402 | 10.28298 | 4.610269 | 2.628889 | 5.49014 | 3.49618 | 4.462721 | 9.733497 | 2.388286 | 6.595023 | 6.18779 | 4.463163 | 7.546486 | 5.375569 | 3.677699 | 0.11648 | 0.004862343 | 0.01197761 | 0.005370042 | 0.00306213 | 0.006394915 | 0.00407235 | 0.005198177 | 0.01133758 | 0.002781876 | 0.007681883 | 0.007207538 | 0.005198692 | 0.008790147 | 0.006261463 | 0.004283784
1140 | 6.842956 | 93.521046 | 10.508135 | 15.696741 | 10.863823 | 9.061936 | 11.594274 | 9.942219 | 10.55012 | 15.162325 | 8.826093 | 13.296862 | 11.487566 | 10.058177 | 1140 | 4.17862 | 10.05338 | 4.582863 | 2.532686 | 5.412326 | 3.534988 | 4.226348 | 9.450483 | 2.263918 | 6.41287 | 6.084266 | 4.408953 | 7.342035 | 5.291213 | 3.666916 | 0.24447 | 0.01021547 | 0.0245775 | 0.01120373 | 0.006191657 | 0.01323151 | 0.008641984 | 0.01033215 | 0.0231036 | 0.0055346 | 0.01567754 | 0.0148742 | 0.01077857 | 0.01794907 | 0.01293543 | 0.00896451
1130 | 6.874841 | 93.503412 | 10.446551 | 15.566414 | 10.90715 | 9.114675 | 11.549271 | 9.958921 | 10.531709 | 15.141322 | 8.849903 | 13.241937 | 11.528853 | 10.088198 | 1130 | 4.073833 | 9.873824 | 4.597524 | 2.557388 | 5.326971 | 3.518996 | 4.170684 | 9.394029 | 2.255547 | 6.287156 | 6.039211 | 4.079117 | 7.24632 | 5.303788 | 3.666132 | 0.06757 | 0.002752689 | 0.006671743 | 0.003106547 | 0.001728027 | 0.003599434 | 0.002377786 | 0.002818131 | 0.006347545 | 0.001524073 | 0.004248231 | 0.004080695 | 0.00275626 | 0.004896339 | 0.003583769 | 0.002477205
1120 | 6.921811 | 93.502178 | 10.412463 | 15.473876 | 10.851123 | 9.085177 | 11.48227 | 9.941767 | 10.478364 | 15.083593 | 8.839742 | 13.009073 | 11.453963 | 10.04141 | 1120 | 3.981663 | 9.71621 | 4.480475 | 2.470264 | 5.197564 | 3.446038 | 4.056623 | 9.275647 | 2.190436 | 6.134533 | 6.102276 | 3.855055 | 6.929318 | 5.165418 | 3.559459 | 0.13562 | 0.005399932 | 0.01317712 | 0.006076421 | 0.003350172 | 0.007048936 | 0.004673516 | 0.005501592 | 0.01257963 | 0.002970669 | 0.008319653 | 0.008275907 | 0.005228226 | 0.009397541 | 0.00700534 | 0.004827338
1110 | 6.899266 | 93.508938 | 10.436326 | 15.333313 | 10.791811 | 9.003333 | 11.336242 | 9.837781 | 10.387076 | 14.900238 | 8.697838 | 12.735629 | 11.377981 | 9.973546 | 1110 | 4.033906 | 9.581847 | 4.438084 | 2.402331 | 5.056652 | 3.352864 | 3.977892 | 9.092921 | 2.054025 | 6.036431 | 6.031669 | 4.512889 | 6.644169 | 5.104053 | 3.507397 | 0.45496 | 0.01835266 | 0.04359357 | 0.02019151 | 0.01092965 | 0.02300574 | 0.01525419 | 0.01809782 | 0.04136915 | 0.009344991 | 0.02746335 | 0.02744168 | 0.02053184 | 0.03022831 | 0.0232214 | 0.01595726
1100 | 6.860418 | 93.50624 | 10.376167 | 15.20489 | 10.794711 | 9.085459 | 11.356397 | 9.894411 | 10.332267 | 14.82135 | 8.733821 | 12.793573 | 11.388719 | 10.001733 | 1100 | 4.009962 | 9.48164 | 4.485872 | 2.540383 | 5.124054 | 3.46179 | 3.960027 | 9.048537 | 2.139499 | 5.90839 | 5.840123 | 4.525192 | 6.75441 | 5.160761 | 3.583944 | 0.46113 | 0.01849114 | 0.04372268 | 0.0206857 | 0.01171447 | 0.02362855 | 0.01596335 | 0.01826087 | 0.04172552 | 0.009865872 | 0.02724536 | 0.02693056 | 0.02086702 | 0.03114661 | 0.02379782 | 0.01652664
1090 | 6.897581 | 93.517586 | 10.300848 | 15.063459 | 10.704668 | 9.090478 | 11.366627 | 9.888701 | 10.280443 | 14.752021 | 8.687898 | 12.664209 | 11.3812 | 10.011207 | 1090 | 3.881015 | 9.277442 | 4.340144 | 2.503117 | 5.092138 | 3.412117 | 3.857807 | 8.925789 | 2.044234 | 5.786243 | 5.770533 | 4.275362 | 6.56394 | 5.108684 | 3.551523 | 0.52656 | 0.02043587 | 0.0488513 | 0.02285346 | 0.01318041 | 0.02681316 | 0.01796684 | 0.02031367 | 0.04699963 | 0.01076412 | 0.03046804 | 0.03038532 | 0.02251234 | 0.03456308 | 0.02690029 | 0.0187009
1080 | 6.930434 | 93.506034 | 10.215952 | 14.840107 | 10.647568 | 8.931746 | 11.160715 | 9.70107 | 10.25088 | 14.638391 | 8.699475 | 12.393367 | 11.234992 | 9.905893 | 1080 | 3.747961 | 8.990108 | 4.238881 | 2.285321 | 4.822099 | 3.161895 | 3.7877 | 8.76223 | 2.020459 | 5.747833 | 5.84613 | 4.346092 | 6.221142 | 4.90648 | 3.395093 | 0.56519 | 0.0211831 | 0.05081119 | 0.02395773 | 0.0129164 | 0.02725402 | 0.01787072 | 0.0214077 | 0.04952325 | 0.01141943 | 0.03248618 | 0.03304174 | 0.02456368 | 0.03516127 | 0.02773093 | 0.01918872
1070 | 6.870147 | 93.502609 | 10.250421 | 14.801046 | 10.672126 | 8.922272 | 11.126704 | 9.753571 | 10.142591 | 14.554857 | 8.662306 | 12.251515 | 11.184822 | 9.954567 | 1070 | 3.856136 | 9.015229 | 4.335774 | 2.343455 | 4.852447 | 3.290623 | 3.733442 | 8.73706 | 2.047 | 5.746514 | 5.891706 | 4.37489 | 6.129324 | 4.918477 | 3.519449 | 0.57178 | 0.02204862 | 0.05154728 | 0.02479109 | 0.01339941 | 0.02774532 | 0.01881512 | 0.02134707 | 0.04995676 | 0.01170434 | 0.03285742 | 0.03368759 | 0.02501474 | 0.03504625 | 0.02812287 | 0.02012351
1060 | 6.878034 | 93.493463 | 10.161063 | 14.650713 | 10.666671 | 8.98596 | 11.044848 | 9.759157 | 10.032338 | 14.409435 | 8.505184 | 12.18603 | 11.161719 | 9.915624 | 1060 | 3.746207 | 8.838125 | 4.321432 | 2.407538 | 4.751383 | 3.288636 | 3.599685 | 8.56539 | 1.859128 | 5.226441 | 5.341265 | 3.897405 | 6.04725 | 4.884202 | 3.466809 | 0.60073 | 0.02250459 | 0.05309327 | 0.02596014 | 0.0144628 | 0.02854298 | 0.01975582 | 0.02162439 | 0.05145487 | 0.01116834 | 0.0313968 | 0.03208658 | 0.02341288 | 0.03632765 | 0.02934087 | 0.02082616
1050 | 6.875295 | 93.496864 | 10.040728 | 14.487014 | 10.531125 | 8.89828 | 11.026528 | 9.691004 | 9.999019 | 14.314548 | 8.574343 | 12.083456 | 11.174707 | 9.923729 | 1050 | 3.612095 | 8.655586 | 4.170086 | 2.310511 | 4.733337 | 3.213905 | 3.564617 | 8.460609 | 1.941027 | 5.319175 | 5.415284 | 4.037293 | 5.933555 | 4.901724 | 3.478906 | 0.61802 | 0.02232347 | 0.05349325 | 0.02577196 | 0.01427942 | 0.02925297 | 0.01986257 | 0.02203005 | 0.05228825 | 0.01199594 | 0.03287356 | 0.03346754 | 0.02495128 | 0.03667056 | 0.03029364 | 0.02150033
1040 | 6.849044 | 93.482289 | 9.956657 | 14.290156 | 10.518643 | 8.916102 | 10.937179 | 9.641007 | 9.974565 | 14.321913 | 8.602388 | 11.840828 | 11.043399 | 9.867505 | 1040 | 3.547413 | 8.465522 | 4.187094 | 2.361517 | 4.663127 | 3.187878 | 3.567806 | 8.501441 | 2.003605 | 5.174774 | 5.354384 | 3.910727 | 5.689857 | 4.78389 | 3.445884 | 0.63366 | 0.02247854 | 0.05364263 | 0.02653194 | 0.01496399 | 0.02954837 | 0.02020031 | 0.02260776 | 0.05387023 | 0.01269604 | 0.03279047 | 0.03392859 | 0.02478072 | 0.03605435 | 0.0303136 | 0.02183519
1030 | 6.887154 | 93.4664 | 9.919302 | 14.270894 | 10.481433 | 8.902447 | 10.872481 | 9.667157 | 9.915292 | 14.243535 | 8.598603 | 11.703472 | 11.020312 | 9.761543 | 1030 | 3.462601 | 8.403198 | 4.10272 | 2.303232 | 4.547687 | 3.17529 | 3.458033 | 8.372242 | 1.956444 | 4.988812 | 5.202871 | 3.867592 | 5.49235 | 4.71583 | 3.282853 | 0.65092 | 0.02253876 | 0.0546981 | 0.02670542 | 0.0149922 | 0.0296018 | 0.0206686 | 0.02250903 | 0.0544966 | 0.01273488 | 0.03247317 | 0.03386653 | 0.02517493 | 0.03575081 | 0.03069628 | 0.02136875
1020 | 6.881016 | 93.461708 | 9.723102 | 14.039417 | 10.389557 | 9.010981 | 10.959578 | 9.805317 | 9.796913 | 14.149529 | 8.483936 | 11.809157 | 11.149724 | 9.823318 | 1020 | 3.246374 | 8.149041 | 4.005534 | 2.434316 | 4.654216 | 3.340068 | 3.330492 | 8.273677 | 1.832721 | 5.119954 | 5.348394 | 4.060728 | 5.619957 | 4.870472 | 3.360581 | 0.65839 | 0.0213738 | 0.05365247 | 0.02637204 | 0.01602729 | 0.03064289 | 0.02199068 | 0.02192762 | 0.05447306 | 0.01206645 | 0.03370926 | 0.03521329 | 0.02673543 | 0.03700123 | 0.0320667 | 0.02212573
1010 | 6.882558 | 93.464757 | 9.655578 | 13.944003 | 10.443969 | 8.984931 | 10.988292 | 9.747971 | 9.62918 | 13.818774 | 8.401255 | 11.806294 | 11.192566 | 9.900556 | 1010 | 3.167448 | 8.038746 | 4.065458 | 2.402676 | 4.684815 | 3.272745 | 3.13736 | 7.89696 | 1.736425 | 5.464426 | 5.921155 | 4.477692 | 5.614583 | 4.917112 | 3.446607 | 0.67695 | 0.02144204 | 0.05441829 | 0.02752112 | 0.01626492 | 0.03171386 | 0.02215484 | 0.02123836 | 0.05345847 | 0.01175473 | 0.03699143 | 0.04008326 | 0.03031174 | 0.03800792 | 0.03328639 | 0.02333181
1000 | 6.931179 | 93.459851 | 9.637968 | 13.872333 | 10.349416 | 8.880219 | 10.743471 | 9.598361 | 9.538714 | 13.621665 | 8.373371 | 11.610244 | 10.979753 | 9.878137 | 1000 | 3.092234 | 7.903073 | 3.902794 | 2.227919 | 4.351352 | 3.047083 | 2.979081 | 7.619174 | 1.649211 | 4.85844 | 5.143431 | 3.894739 | 5.337027 | 4.62018 | 3.365963 | 0.69159 | 0.02138558 | 0.05465686 | 0.02699133 | 0.01540807 | 0.03009351 | 0.02107332 | 0.02060303 | 0.05269345 | 0.01140578 | 0.03360049 | 0.03557146 | 0.02693562 | 0.03691034 | 0.03195271 | 0.02327867
990 | 6.96383 | 93.431339 | 9.557485 | 13.724817 | 10.233553 | 8.89032 | 10.580869 | 9.565457 | 9.632085 | 13.703195 | 8.500276 | 11.50627 | 10.89784 | 9.797387 | 990 | 2.965032 | 7.703514 | 3.735893 | 2.203508 | 4.131585 | 2.974127 | 3.050133 | 7.679009 | 1.757924 | 4.283621 | 4.276491 | 3.377249 | 5.184814 | 4.492515 | 3.238666 | 0.68843 | 0.02041217 | 0.0530333 | 0.02571901 | 0.01516961 | 0.02844307 | 0.02047478 | 0.02099803 | 0.0528646 | 0.01210208 | 0.02948974 | 0.02944064 | 0.02325 | 0.03569381 | 0.03092782 | 0.02229595
980 | 6.971559 | 93.473996 | 9.381021 | 13.446835 | 10.106522 | 8.928543 | 10.55676 | 9.509119 | 9.532607 | 13.580133 | 8.358309 | 11.315504 | 10.875037 | 9.784439 | 980 | 2.752354 | 7.372904 | 3.579034 | 2.23629 | 4.091582 | 2.898386 | 2.925159 | 7.523885 | 1.585391 | 4.410155 | 4.373536 | 3.498379 | 4.954502 | 4.453686 | 3.212151 | 0.56941 | 0.01567218 | 0.04198206 | 0.02037938 | 0.01273366 | 0.02329788 | 0.0165037 | 0.01665615 | 0.04284175 | 0.009027373 | 0.02511186 | 0.02490335 | 0.01992012 | 0.02821143 | 0.02535973 | 0.01829031
970 | 7.035671 | 93.445532 | 9.369716 | 13.461854 | 10.092901 | 8.99579 | 10.657128 | 9.697323 | 9.277377 | 13.479279 | 8.290802 | 11.269498 | 10.907184 | 9.936497 | 970 | 2.667941 | 7.321383 | 3.492549 | 2.241197 | 4.135241 | 3.041612 | 2.562582 | 7.341133 | 1.435929 | 4.541866 | 4.354904 | 3.665076 | 4.832112 | 4.419885 | 3.314292 | 0.59689 | 0.01592467 | 0.0437006 | 0.02084668 | 0.01337748 | 0.02468284 | 0.01815508 | 0.0152958 | 0.04381849 | 0.008570917 | 0.02710994 | 0.02599399 | 0.02187647 | 0.0288424 | 0.02638185 | 0.01978268
960 | 6.997071 | 93.441479 | 9.41582 | 13.403781 | 10.086693 | 8.840758 | 10.453956 | 9.589107 | 9.292374 | 13.462263 | 8.345473 | 11.060583 | 10.841123 | 9.797322 | 960 | 2.764843 | 7.300147 | 3.529815 | 2.108466 | 3.948245 | 2.962514 | 2.623992 | 7.366441 | 1.542663 | 4.323816 | 4.769133 | 3.660959 | 4.638849 | 4.389086 | 3.199956 | 0.39685 | 0.01097228 | 0.02897063 | 0.01400807 | 0.008367447 | 0.01566861 | 0.01175674 | 0.01041331 | 0.02923372 | 0.006122056 | 0.01715906 | 0.0189263 | 0.01452852 | 0.01840927 | 0.01741809 | 0.01269903
950 | 6.998089 | 93.408972 | 9.228336 | 13.204126 | 9.93875 | 9.008014 | 10.568194 | 9.606745 | 9.349043 | 13.178443 | 8.54922 | 11.264226 | 11.15155 | 9.97384 | 950 | 2.551524 | 7.077515 | 3.362364 | 2.299869 | 4.080017 | 2.98354 | 2.689359 | 7.04837 | 1.775544 | 4.227743 | 4.797085 | 3.455295 | 4.87275 | 4.74448 | 3.40239 | 0.13944 | 0.003557845 | 0.009868887 | 0.00468848 | 0.003206937 | 0.005689176 | 0.004160249 | 0.003750043 | 0.009828247 | 0.002475818 | 0.005895165 | 0.006689055 | 0.004818063 | 0.006794563 | 0.006615703 | 0.004744293
940 | 6.852753 | 93.410875 | 9.131994 | 13.206523 | 9.894118 | 8.841047 | 10.490284 | 9.43145 | 9.244671 | 12.973479 | 8.177331 | 11.162002 | 10.828589 | 9.739208 | 940 | 2.607466 | 7.245608 | 3.477263 | 2.27514 | 4.156932 | 2.949353 | 2.736128 | 6.981125 | 1.516461 | 4.727895 | 4.597407 | 3.902206 | 4.921975 | 4.54234 | 3.300552 | 0.44411 | 0.01158002 | 0.03217847 | 0.01544287 | 0.01010412 | 0.01846135 | 0.01309837 | 0.01215142 | 0.03100387 | 0.006734753 | 0.02099705 | 0.02041755 | 0.01733009 | 0.02185898 | 0.02017299 | 0.01465808
930 | 6.95422 | 93.440323 | 9.078587 | 13.126315 | 9.936577 | 8.884303 | 10.424799 | 9.467472 | 9.383933 | 13.402833 | 8.130783 | 11.125484 | 10.644563 | 9.807224 | 930 | 2.428995 | 7.034515 | 3.407694 | 2.207192 | 3.964007 | 2.872757 | 2.777453 | 7.34806 | 1.346293 | 4.560179 | 4.540834 | 3.705337 | 4.761662 | 4.21428 | 3.260228 | 0.40679 | 0.00988091 | 0.0286157 | 0.01386216 | 0.008978638 | 0.01612518 | 0.01168609 | 0.0112984 | 0.02989117 | 0.005476587 | 0.01855035 | 0.01847166 | 0.01507294 | 0.01936996 | 0.01714327 | 0.01326228
920 | 7.000854 | 93.419528 | 9.250227 | 13.053412 | 9.852639 | 8.893731 | 10.602428 | 9.780196 | 9.313717 | 13.081373 | 8.211097 | 11.162005 | 11.053263 | 10.045055 | 920 | 2.572783 | 6.901764 | 3.260236 | 2.165649 | 4.114945 | 3.177602 | 2.645267 | 6.933493 | 1.385402 | 4.424623 | 3.396131 | 3.590673 | 4.752158 | 4.628374 | 3.479675 | 0.69657 | 0.01792124 | 0.04807562 | 0.02270983 | 0.01508526 | 0.02866348 | 0.02213422 | 0.01842614 | 0.04829663 | 0.009650295 | 0.0308206 | 0.02365643 | 0.02501155 | 0.03310211 | 0.03223986 | 0.02423837
910 | 6.960566 | 93.413105 | 9.198018 | 12.822226 | 9.772533 | 9.145709 | 10.421594 | 9.50537 | 8.662405 | 12.512521 | 8.046354 | 10.888403 | 10.669063 | 10.128497 | 910 | 2.55955 | 6.686196 | 3.2153 | 2.499815 | 3.955416 | 2.910436 | 1.947662 | 6.334484 | 1.243236 | 4.442019 | 4.074184 | 3.851764 | 4.48724 | 4.2374 | 3.621296 | 0.58553 | 0.01498694 | 0.03914968 | 0.01882655 | 0.01463717 | 0.02316015 | 0.01704147 | 0.01140415 | 0.0370903 | 0.007279517 | 0.02600935 | 0.02385557 | 0.02255324 | 0.02627413 | 0.02481125 | 0.02120377
900 | 6.992314 | 93.420205 | 8.937739 | 12.667389 | 9.661806 | 8.83276 | 10.49824 | 9.484982 | 8.937378 | 12.996311 | 8.33539 | 11.223396 | 10.962507 | 10.098754 | 900 | 2.225648 | 6.473211 | 3.052243 | 2.105724 | 4.005926 | 2.850469 | 2.225236 | 6.846596 | 1.537276 | 4.45355 | 6.152715 | 3.567948 | 4.831701 | 4.534723 | 3.5506 | 0.69429 | 0.01545245 | 0.04494286 | 0.02119142 | 0.01461983 | 0.02781274 | 0.01979052 | 0.01544959 | 0.04753523 | 0.01067315 | 0.03092056 | 0.04271768 | 0.02477191 | 0.03354602 | 0.03148413 | 0.02465146
890 | 7.033247 | 93.420735 | 9.0624 | 12.508064 | 9.556481 | 8.615427 | 10.580142 | 9.874188 | 9.205471 | 13.115183 | 8.553224 | 11.409838 | 10.871354 | 10.122322 | 890 | 2.321232 | 6.245556 | 2.885285 | 1.810573 | 4.052492 | 3.247749 | 2.484611 | 6.934767 | 1.739477 | 4.592872 | 5.075259 | 3.855165 | 4.997126 | 4.384189 | 3.53071 | 0.86078 | 0.0199807 | 0.0537605 | 0.02483596 | 0.01558505 | 0.03488304 | 0.02795598 | 0.02138704 | 0.05969309 | 0.01497307 | 0.03953453 | 0.04368681 | 0.03318449 | 0.04301427 | 0.03773822 | 0.03039165
880 | 7.189611 | 93.40193 | 9.065602 | 12.497467 | 9.457274 | 8.322659 | 10.247128 | 9.496963 | 8.817437 | 12.485216 | 8.315302 | 10.832227 | 10.481357 | 9.728139 | 880 | 2.14708 | 6.057757 | 2.594514 | 1.297571 | 3.495942 | 2.639837 | 1.863434 | 6.043836 | 1.289154 | 3.971899 | 0.7289779 | 4.087713 | 4.162938 | 3.763033 | 2.903773 | 0.87434 | 0.01877277 | 0.05296539 | 0.02268487 | 0.01134519 | 0.03056642 | 0.02308115 | 0.01629275 | 0.05284367 | 0.01127159 | 0.0347279 | 0.006373745 | 0.03574051 | 0.03639823 | 0.0329017 | 0.02538885
870 | 6.92364 | 93.385132 | 8.888738 | 12.497423 | 9.556584 | 8.42213 | 10.046126 | 9.512587 | 8.835042 | 12.007083 | 7.694486 | 10.371865 | 10.86877 | 9.444851 | 870 | 2.24984 | 6.363221 | 3.012862 | 1.716256 | 3.571657 | 2.96262 | 2.188457 | 5.805682 | 0.8833777 | 4.127786 | 3.566806 | 4.087713 | 3.943236 | 4.509701 | 2.885262 | 0.89933 | 0.02023349 | 0.05722635 | 0.02709557 | 0.0154348 | 0.03212098 | 0.02664373 | 0.01968145 | 0.05221224 | 0.007944481 | 0.03712242 | 0.03207736 | 0.03676203 | 0.03546271 | 0.04055709 | 0.02594803
860 | 6.656794 | 93.481548 | 9.078887 | 12.560555 | 10.361102 | 8.986915 | 10.141265 | 9.878184 | 9.327023 | 12.006352 | 8.143948 | 11.088355 | 10.963172 | 9.990032 | 860 | 2.76655 | 6.725557 | 4.226993 | 2.661684 | 3.976801 | 3.677283 | 3.049399 | 6.096772 | 1.699857 | 4.999881 | 7.602262 | 4.087713 | 5.054071 | 4.91177 | 3.804637 | 0.91764 | 0.02538697 | 0.0617164 | 0.03878858 | 0.02442468 | 0.03649272 | 0.03374422 | 0.0279825 | 0.05594642 | 0.01559857 | 0.04588091 | 0.0697614 | 0.03751049 | 0.04637818 | 0.04507237 | 0.03491287
850 | 6.946384 | 93.874782 | 8.923864 | 12.302727 | 9.554257 | 8.867825 | 10.257451 | 9.574037 | 8.930218 | 12.373211 | 8.283837 | 10.908034 | 10.753426 | 9.910629 | 850 | 2.240463 | 6.052583 | 2.953226 | 2.177068 | 3.747469 | 2.975579 | 2.247651 | 6.131889 | 1.516083 | 4.183925 | 4.297778 | 3.722154 | 4.481508 | 4.307135 | 3.355851 | 0.829 | 0.01857344 | 0.05017591 | 0.02448225 | 0.01804789 | 0.03106652 | 0.02466755 | 0.01863303 | 0.05083336 | 0.01256833 | 0.03468473 | 0.03562858 | 0.03085666 | 0.0371517 | 0.03570615 | 0.02782
840 | 6.935008 | 93.747064 | 8.910849 | 12.225436 | 9.475921 | 8.87504 | 10.256089 | 9.547906 | 8.912267 | 12.212363 | 8.274951 | 10.891115 | 10.799039 | 9.919801 | 840 | 2.244709 | 5.994683 | 2.88539 | 2.204089 | 3.769012 | 2.966966 | 2.246317 | 5.979931 | 1.523042 | 4.188284 | 4.293451 | 3.712611 | 4.487444 | 4.383319 | 3.388263 | 0.94124 | 0.0211281 | 0.05642435 | 0.02715845 | 0.02074577 | 0.03547544 | 0.02792627 | 0.02114324 | 0.0562855 | 0.01433549 | 0.0394218 | 0.04041168 | 0.03494458 | 0.04223762 | 0.04125755 | 0.03189169
830 | 6.922583 | 93.447341 | 8.88834 | 12.133251 | 9.452599 | 8.90363 | 10.275739 | 9.557154 | 8.872978 | 12.089043 | 8.258041 | 10.877291 | 10.794388 | 9.935499 | 830 | 2.247603 | 5.942501 | 2.891473 | 2.265058 | 3.829719 | 3.010717 | 2.230066 | 5.892289 | 1.527696 | 4.204113 | 4.327971 | 3.752824 | 4.514619 | 4.420268 | 3.442049 | 0.8493 | 0.0190889 | 0.05046966 | 0.02455728 | 0.01923714 | 0.03252581 | 0.02557002 | 0.01893995 | 0.05004321 | 0.01297472 | 0.03570554 | 0.03675746 | 0.03187273 | 0.03834266 | 0.03754134 | 0.02923332
820 | 6.952388 | 93.240774 | 8.871596 | 12.036082 | 9.401667 | 8.882403 | 10.230869 | 9.559735 | 8.855882 | 11.956324 | 8.224102 | 10.799735 | 10.788888 | 9.923 | 820 | 2.204166 | 5.823789 | 2.81175 | 2.216558 | 3.761177 | 2.992833 | 2.186146 | 5.732784 | 1.46129 | 4.105825 | 4.257618 | 3.708453 | 4.411797 | 4.399396 | 3.408817 | 0.79899 | 0.01761106 | 0.0465315 | 0.0224656 | 0.01771008 | 0.03005143 | 0.02391244 | 0.01746709 | 0.04580437 | 0.01167556 | 0.03280513 | 0.03401794 | 0.02963016 | 0.03524981 | 0.03515074 | 0.02723611
810 | 6.953115 | 93.297683 | 8.849938 | 11.937091 | 9.373808 | 8.865042 | 10.199399 | 9.543869 | 8.859578 | 11.858238 | 8.235819 | 10.731065 | 10.798433 | 9.939924 | 810 | 2.175843 | 5.703069 | 2.775614 | 2.193142 | 3.719804 | 2.970206 | 2.186884 | 5.613191 | 1.472109 | 4.004329 | 4.246286 | 3.690606 | 4.327189 | 4.404114 | 3.423188 | 0.97488 | 0.02121186 | 0.05559808 | 0.0270589 | 0.02138051 | 0.03626363 | 0.02895595 | 0.0213195 | 0.05472188 | 0.0143513 | 0.0390374 | 0.04139619 | 0.03597898 | 0.0421849 | 0.04293483 | 0.03337198
800 | 6.962479 | 93.198938 | 8.85501 | 11.852344 | 9.305639 | 8.8585 | 10.188497 | 9.528414 | 8.8547 | 11.74113 | 8.237985 | 10.654769 | 10.774793 | 9.939883 | 800 | 2.175518 | 5.607587 | 2.692558 | 2.179524 | 3.704446 | 2.948027 | 2.175163 | 5.480536 | 1.466955 | 3.904019 | 4.23056 | 3.675106 | 4.238288 | 4.37564 | 3.419642 | 0.98859 | 0.02150696 | 0.05543604 | 0.02661836 | 0.02154656 | 0.03662178 | 0.0291439 | 0.02150344 | 0.05418003 | 0.01450217 | 0.03859474 | 0.04182289 | 0.03633173 | 0.04189929 | 0.04325714 | 0.03380623
790 | 6.960397 | 93.204596 | 8.846099 | 11.749651 | 9.288714 | 8.839405 | 10.172177 | 9.518547 | 8.834061 | 11.579446 | 8.212108 | 10.566291 | 10.769896 | 9.944526 | 790 | 2.167418 | 5.491992 | 2.675211 | 2.159736 | 3.687695 | 2.938746 | 2.153603 | 5.297532 | 1.439442 | 3.785212 | 4.167941 | 3.630976 | 4.138904 | 4.371894 | 3.426934 | 1.0045 | 0.02177172 | 0.05516706 | 0.02687249 | 0.02169455 | 0.03704289 | 0.02951971 | 0.02163294 | 0.05321371 | 0.01445919 | 0.03802246 | 0.04186697 | 0.03647315 | 0.04157529 | 0.04391568 | 0.03442356
780 | 6.963274 | 93.149958 | 8.865353 | 11.683433 | 9.298206 | 8.868728 | 10.159188 | 9.543342 | 8.854329 | 11.473925 | 8.216123 | 10.488473 | 10.797675 | 9.957877 | 780 | 2.188773 | 5.419376 | 2.685937 | 2.192651 | 3.673815 | 2.967342 | 2.176107 | 5.179701 | 1.442437 | 3.732708 | 4.169556 | 3.645231 | 4.051272 | 4.405527 | 3.442956 | 1.0687 | 0.02339142 | 0.05791688 | 0.02870461 | 0.02343286 | 0.03926207 | 0.03171198 | 0.02325606 | 0.05535546 | 0.01541533 | 0.03989145 | 0.04456005 | 0.03895659 | 0.04329595 | 0.04708187 | 0.03679487
770 | 6.971113 | 93.303735 | 8.854301 | 11.593659 | 9.307452 | 8.880355 | 10.160583 | 9.532492 | 8.863732 | 11.344082 | 8.214529 | 10.429949 | 10.786992 | 9.965536 | 770 | 2.159938 | 5.290279 | 2.678712 | 2.189775 | 3.654371 | 2.936202 | 2.170738 | 5.005647 | 1.426876 | 3.634551 | 4.134081 | 3.610147 | 3.962148 | 4.3699 | 3.431429 | 1.0646 | 0.0229947 | 0.05632031 | 0.02851757 | 0.02331234 | 0.03890444 | 0.03125881 | 0.02310968 | 0.05329012 | 0.01519052 | 0.03869343 | 0.04401143 | 0.03843362 | 0.04218103 | 0.04652196 | 0.03653099
760 | 6.974806 | 93.205884 | 8.84776 | 11.495749 | 9.188919 | 8.869727 | 10.140722 | 9.531118 | 8.844451 | 11.180815 | 8.182794 | 10.367248 | 10.773386 | 9.963794 | 760 | 2.152722 | 5.18524 | 2.544145 | 2.177932 | 3.635049 | 2.936546 | 2.148924 | 4.825246 | 1.389169 | 3.540263 | 4.067202 | 3.577519 | 3.894435 | 4.359254 | 3.432389 | 0.24716 | 0.005320667 | 0.01281584 | 0.006288108 | 0.005382976 | 0.008984386 | 0.007257966 | 0.005311281 | 0.01192608 | 0.003433469 | 0.008750114 | 0.0100525 | 0.008842197 | 0.009625486 | 0.01077433 | 0.008483494
750 | 6.975147 | 93.320913 | 8.870078 | 11.429516 | 9.182655 | 8.897344 | 10.151659 | 9.540057 | 8.867461 | 11.085896 | 8.197381 | 10.353226 | 10.802274 | 9.989505 | 750 | 2.172585 | 5.096612 | 2.53033 | 2.203798 | 3.638221 | 2.939158 | 2.169589 | 4.704738 | 1.402076 | 3.501401 | 4.061829 | 3.568205 | 3.868463 | 4.381126 | 3.452945 | 1.1273 | 0.02449155 | 0.05745411 | 0.02852441 | 0.02484342 | 0.04101366 | 0.03313313 | 0.02445778 | 0.05303651 | 0.0158056 | 0.03947129 | 0.045789 | 0.04022437 | 0.04360918 | 0.04938843 | 0.03892505
740 | 6.978855 | 93.158267 | 8.841823 | 11.322439 | 9.110986 | 8.885984 | 10.137616 | 9.527947 | 8.839235 | 10.93527 | 8.169599 | 10.289056 | 10.784293 | 9.996507 | 740 | 2.143446 | 4.987594 | 2.452602 | 2.194177 | 3.630548 | 2.931253 | 2.140472 | 4.544431 | 1.370755 | 3.43963 | 4.01275 | 3.53985 | 3.804145 | 4.371544 | 3.468756 | 1.1119 | 0.02383297 | 0.05545706 | 0.02727048 | 0.02439706 | 0.04036806 | 0.03259261 | 0.02379991 | 0.05052953 | 0.01524143 | 0.03824525 | 0.04461777 | 0.0393596 | 0.04229829 | 0.0486072 | 0.0385691
730 | 6.979959 | 93.199927 | 8.836119 | 11.239014 | 9.086456 | 8.886983 | 10.11622 | 9.517655 | 8.848317 | 10.824005 | 8.158494 | 10.237201 | 10.792889 | 9.991112 | 730 | 2.133718 | 4.886504 | 2.421002 | 2.192098 | 3.601537 | 2.915572 | 2.147719 | 4.411822 | 1.355502 | 3.403763 | 3.994674 | 3.531735 | 3.740104 | 4.376219 | 3.458216 | 1.0294 | 0.02196449 | 0.05030168 | 0.0249218 | 0.02256546 | 0.03707423 | 0.0300129 | 0.02210862 | 0.0454153 | 0.01395354 | 0.03503834 | 0.04112117 | 0.03635568 | 0.03850063 | 0.0450488 | 0.03559887
720 | 6.975444 | 93.188974 | 8.828691 | 11.162946 | 9.06399 | 8.888778 | 10.103291 | 9.494471 | 8.828476 | 10.707294 | 8.148356 | 10.188839 | 10.786764 | 9.985865 | 720 | 2.130876 | 4.805822 | 2.400972 | 2.199859 | 3.592747 | 2.894849 | 2.130629 | 4.284452 | 1.349359 | 3.349919 | 3.969484 | 3.511217 | 3.690758 | 4.375411 | 3.458193 | 0.8994 | 0.0191651 | 0.04322356 | 0.02159434 | 0.01978553 | 0.03231317 | 0.02603627 | 0.01916288 | 0.03853436 | 0.01213613 | 0.03012917 | 0.03570154 | 0.03157988 | 0.03319467 | 0.03935245 | 0.03110299
710 | 6.983635 | 93.2532 | 8.824973 | 11.095096 | 9.018213 | 8.886261 | 10.088927 | 9.48006 | 8.829976 | 10.58795 | 8.121062 | 10.139893 | 10.780817 | 9.990432 | 710 | 2.114289 | 4.712345 | 2.335812 | 2.184554 | 3.561995 | 2.864978 | 2.120025 | 4.132758 | 1.306771 | 3.294968 | 3.918654 | 3.47831 | 3.620309 | 4.35323 | 3.449286 | 1.1954 | 0.02527421 | 0.05633137 | 0.02792229 | 0.02611416 | 0.04258009 | 0.03424794 | 0.02534278 | 0.04940299 | 0.01562114 | 0.03938804 | 0.04684359 | 0.04157971 | 0.04327717 | 0.05203851 | 0.04123276
700 | 6.980407 | 93.188091 | 8.833132 | 11.041697 | 9.011407 | 8.915383 | 10.118927 | 9.496765 | 8.861393 | 10.520297 | 8.146075 | 10.141605 | 10.816546 | 10.021301 | 700 | 2.130315 | 4.661522 | 2.334967 | 2.224743 | 3.605038 | 2.891839 | 2.162761 | 4.06476 | 1.341057 | 3.319317 | 3.950877 | 3.500413 | 3.631021 | 4.403889 | 3.493174 | 1.1636 | 0.02478835 | 0.05424147 | 0.02716967 | 0.02588711 | 0.04194822 | 0.03364943 | 0.02516589 | 0.04729755 | 0.01560454 | 0.03862357 | 0.04597241 | 0.0407308 | 0.04225056 | 0.05124366 | 0.04064657
690 | 6.980937 | 93.244495 | 8.808134 | 10.955467 | 8.972593 | 8.890018 | 10.088277 | 9.457722 | 8.836453 | 10.406908 | 8.129692 | 10.102719 | 10.794703 | 10.00722 | 690 | 2.098468 | 4.556755 | 2.287041 | 2.192365 | 3.565005 | 2.843015 | 2.130943 | 3.929563 | 1.32002 | 3.258986 | 3.895829 | 3.458669 | 3.581533 | 4.373003 | 3.472235 | 1.0746 | 0.02255013 | 0.04896689 | 0.02457654 | 0.02355915 | 0.03830955 | 0.03055104 | 0.02289911 | 0.04222709 | 0.01418494 | 0.03502106 | 0.04186458 | 0.03716685 | 0.03848715 | 0.04699229 | 0.03731264
680 | 6.991164 | 93.299873 | 8.830965 | 10.930594 | 8.976392 | 8.933619 | 10.106288 | 9.478186 | 8.850492 | 10.358141 | 8.141014 | 10.110787 | 10.836433 | 10.054142 | 680 | 2.110413 | 4.511276 | 2.276965 | 2.227983 | 3.56967 | 2.851353 | 2.132779 | 3.857494 | 1.319709 | 3.253593 | 3.900341 | 3.471022 | 3.574812 | 4.403779 | 3.510062 | 1.265 | 0.02669673 | 0.05706764 | 0.02880361 | 0.02818398 | 0.04515632 | 0.03606961 | 0.02697965 | 0.0487973 | 0.01669432 | 0.04115795 | 0.04933931 | 0.04390843 | 0.04522138 | 0.0557078 | 0.04440228
670 | 6.993384 | 93.284889 | 8.816734 | 10.872789 | 8.947442 | 8.929474 | 10.081658 | 9.464453 | 8.844442 | 10.280996 | 8.130067 | 10.064169 | 10.831917 | 10.048215 | 670 | 2.09224 | 4.44417 | 2.241989 | 2.221405 | 3.54011 | 2.834005 | 2.123987 | 3.76801 | 1.305029 | 3.223439 | 3.882632 | 3.455351 | 3.520111 | 4.397492 | 3.501867 | 1.2853 | 0.02689156 | 0.05712091 | 0.02881628 | 0.02855172 | 0.04550103 | 0.03642547 | 0.0272996 | 0.04843023 | 0.01677354 | 0.04143086 | 0.04990347 | 0.04441162 | 0.04524399 | 0.05652096 | 0.0450095
660 | 6.998512 | 93.219255 | 8.804208 | 10.837164 | 8.943687 | 8.923231 | 10.085818 | 9.452173 | 8.815878 | 10.214349 | 8.128662 | 10.030652 | 10.836858 | 10.050508 | 660 | 2.074924 | 4.403793 | 2.234949 | 2.211482 | 3.543969 | 2.818032 | 2.088315 | 3.691131 | 1.299361 | 3.184327 | 3.85989 | 3.461397 | 3.480797 | 4.403443 | 3.503536 | 1.2668 | 0.02628514 | 0.05578725 | 0.02831233 | 0.02801505 | 0.044895 | 0.03569883 | 0.02645477 | 0.04675924 | 0.0164603 | 0.04033905 | 0.04889709 | 0.04384897 | 0.04409474 | 0.05578282 | 0.04438279
650 | 7.013103 | 93.235096 | 8.801777 | 10.813134 | 8.945381 | 8.951018 | 10.113029 | 9.485165 | 8.811602 | 10.151011 | 8.138417 | 10.029999 | 10.889895 | 10.092991 | 650 | 2.054689 | 4.358117 | 2.219393 | 2.225858 | 3.557195 | 2.838149 | 2.065959 | 3.60067 | 1.293364 | 3.140661 | 3.844041 | 3.465152 | 3.462149 | 4.445877 | 3.534258 | 1.2299 | 0.02527062 | 0.05360048 | 0.02729632 | 0.02737582 | 0.04374994 | 0.0349064 | 0.02540923 | 0.04428464 | 0.01590708 | 0.03862699 | 0.04727786 | 0.0426179 | 0.04258097 | 0.05467984 | 0.04346784
640 | 7.017594 | 93.299698 | 8.780466 | 10.767746 | 8.930316 | 8.954235 | 10.098031 | 9.472657 | 8.787335 | 10.078644 | 8.130108 | 9.983168 | 10.894054 | 10.096284 | 640 | 2.02229 | 4.295141 | 2.193927 | 2.22132 | 3.53 | 2.814774 | 2.030159 | 3.507838 | 1.276896 | 3.098462 | 3.835667 | 3.45723 | 3.398687 | 4.439354 | 3.528003 | 1.2962 | 0.02621293 | 0.05567361 | 0.02843768 | 0.02879275 | 0.04575586 | 0.03648509 | 0.02631492 | 0.0454686 | 0.01655113 | 0.04016226 | 0.04971792 | 0.04481261 | 0.04405379 | 0.0575429 | 0.04572997
630 | 7.024096 | 93.292817 | 8.755985 | 10.730303 | 8.921356 | 8.951323 | 10.084576 | 9.463936 | 8.765054 | 10.010802 | 8.12595 | 9.944819 | 10.88841 | 10.101828 | 630 | 1.987088 | 4.245572 | 2.176537 | 2.210861 | 3.507695 | 2.797761 | 1.997479 | 3.423344 | 1.264858 | 3.049125 | 3.810359 | 3.439843 | 3.347892 | 4.426125 | 3.527419 | 1.2589 | 0.02501545 | 0.0534475 | 0.02740042 | 0.02783253 | 0.04415837 | 0.03522101 | 0.02514626 | 0.04309647 | 0.01592329 | 0.03838543 | 0.04796861 | 0.04330419 | 0.04214662 | 0.05572049 | 0.04440667
620 | 7.036135 | 93.262819 | 8.771491 | 10.731613 | 8.93438 | 8.964541 | 10.103995 | 9.482344 | 8.768068 | 9.978729 | 8.144539 | 9.937879 | 10.925007 | 10.134563 | 620 | 1.992335 | 4.236012 | 2.179058 | 2.213627 | 3.518374 | 2.806842 | 1.98841 | 3.375054 | 1.273186 | 3.033367 | 3.8262 | 3.476083 | 3.32831 | 4.456998 | 3.553343 | 1.3299 | 0.02649606 | 0.05633472 | 0.02897929 | 0.02943903 | 0.04679086 | 0.03732819 | 0.02644387 | 0.04488484 | 0.0169321 | 0.04034075 | 0.05088464 | 0.04622843 | 0.0442632 | 0.05927362 | 0.04725591
610 | 7.041706 | 93.246198 | 8.763096 | 10.7083 | 8.941314 | 8.972799 | 10.097886 | 9.489369 | 8.744133 | 9.931447 | 8.142968 | 9.919244 | 10.945383 | 10.155134 | 610 | 1.977024 | 4.204485 | 2.181394 | 2.217493 | 3.506252 | 2.809502 | 1.955275 | 3.315748 | 1.265439 | 3.012707 | 3.82354 | 3.48434 | 3.301778 | 4.475492 | 3.571765 | 1.3237 | 0.02616987 | 0.05565477 | 0.02887511 | 0.02935295 | 0.04641225 | 0.03718938 | 0.02588198 | 0.04389055 | 0.01675062 | 0.03987921 | 0.0506122 | 0.04612221 | 0.04370564 | 0.05924208 | 0.04727945
600 | 7.052071 | 93.252147 | 8.750853 | 10.695889 | 8.941168 | 8.973601 | 10.098944 | 9.484072 | 8.727374 | 9.89506 | 8.14637 | 9.905587 | 10.962255 | 10.174927 | 600 | 1.950842 | 4.177895 | 2.169061 | 2.206243 | 3.495143 | 2.791196 | 1.923916 | 3.2618 | 1.257283 | 2.989567 | 3.816098 | 3.488065 | 3.27385 | 4.482337 | 3.582084 | 1.3278 | 0.02590328 | 0.05547409 | 0.02880079 | 0.02929449 | 0.0464085 | 0.0370615 | 0.02554575 | 0.04331018 | 0.01669421 | 0.03969547 | 0.05067015 | 0.04631453 | 0.04347018 | 0.05951648 | 0.04756292
590 | 7.069216 | 93.300063 | 8.737556 | 10.695852 | 8.950334 | 8.9857 | 10.112883 | 9.49516 | 8.703655 | 9.859797 | 8.146812 | 9.916358 | 10.998585 | 10.207536 | 590 | 1.913959 | 4.153966 | 2.157691 | 2.198194 | 3.487877 | 2.781392 | 1.875119 | 3.19851 | 1.236836 | 2.960423 | 3.804084 | 3.497186 | 3.263189 | 4.499614 | 3.596068 | 1.2316 | 0.02357232 | 0.05116024 | 0.02657412 | 0.02707295 | 0.04295669 | 0.03425562 | 0.02309396 | 0.03939284 | 0.01523288 | 0.03646058 | 0.0468511 | 0.04307134 | 0.04018944 | 0.05541725 | 0.04428917
580 | 7.076039 | 93.255078 | 8.704927 | 10.673445 | 8.945425 | 8.981288 | 10.10051 | 9.487272 | 8.658634 | 9.817104 | 8.146813 | 9.897952 | 11.01532 | 10.221983 | 580 | 1.870557 | 4.124536 | 2.146317 | 2.187429 | 3.469261 | 2.767215 | 1.817464 | 3.1449 | 1.230197 | 2.942869 | 3.811336 | 3.513123 | 3.237447 | 4.515254 | 3.608243 | 1.3455 | 0.02516835 | 0.05549563 | 0.0288787 | 0.02943186 | 0.04667891 | 0.03723288 | 0.02445398 | 0.04231463 | 0.0165523 | 0.0395963 | 0.05128152 | 0.04726908 | 0.04355984 | 0.06075274 | 0.04854891
570 | 7.083348 | 93.227002 | 8.689689 | 10.687641 | 8.95877 | 8.98913 | 10.117412 | 9.501704 | 8.635322 | 9.814211 | 8.16298 | 9.90671 | 11.052215 | 10.261386 | 570 | 1.845806 | 4.134879 | 2.154529 | 2.189353 | 3.48232 | 2.777037 | 1.783413 | 3.135097 | 1.24111 | 2.939111 | 3.825556 | 3.531483 | 3.241044 | 4.551773 | 3.647138 | 1.324 | 0.02443848 | 0.0547458 | 0.02852596 | 0.02898703 | 0.04610592 | 0.03676797 | 0.02361239 | 0.04150868 | 0.0164323 | 0.03891383 | 0.05065037 | 0.04675684 | 0.04291143 | 0.06026548 | 0.04828811
560 | 7.096303 | 92.969519 | 8.686995 | 10.723855 | 8.969395 | 9.001379 | 10.140376 | 9.524099 | 8.602929 | 9.803685 | 8.174481 | 9.923832 | 11.104444 | 10.300228 | 560 | 1.837969 | 4.184475 | 2.163767 | 2.200657 | 3.513095 | 2.803278 | 1.740954 | 3.125389 | 1.246307 | 2.947347 | 3.871407 | 3.567667 | 3.263765 | 4.622054 | 3.697092 | 1.3118 | 0.02411047 | 0.05489194 | 0.0283843 | 0.02886822 | 0.04608478 | 0.03677341 | 0.02283784 | 0.04099885 | 0.01634906 | 0.0386633 | 0.05078512 | 0.04680066 | 0.04281407 | 0.0606321 | 0.04849845
550 | 7.111216 | 93.043721 | 8.686721 | 10.753764 | 8.987029 | 9.011216 | 10.157323 | 9.534324 | 8.584278 | 9.820188 | 8.186344 | 9.937605 | 11.143419 | 10.337064 | 550 | 1.81754 | 4.195016 | 2.163449 | 2.191302 | 3.509827 | 2.793412 | 1.699502 | 3.122231 | 1.240802 | 2.936197 | 3.887783 | 3.582134 | 3.257247 | 4.642289 | 3.716383 | 1.3648 | 0.02480578 | 0.05725358 | 0.02952676 | 0.02990689 | 0.04790212 | 0.03812449 | 0.0231948 | 0.04261221 | 0.01693447 | 0.04007322 | 0.05306047 | 0.04888896 | 0.0444549 | 0.06335796 | 0.0507212
540 | 7.123255 | 93.058382 | 8.675355 | 10.76442 | 8.983947 | 9.005692 | 10.152027 | 9.530055 | 8.559217 | 9.815516 | 8.184288 | 9.930705 | 11.153909 | 10.347554 | 540 | 1.790006 | 4.19209 | 2.145356 | 2.170389 | 3.488791 | 2.773768 | 1.656225 | 3.102026 | 1.224162 | 2.921474 | 3.899848 | 3.587687 | 3.234441 | 4.639028 | 3.713419 | 1.3096 | 0.02344192 | 0.05489961 | 0.02809558 | 0.02842341 | 0.04568921 | 0.03632526 | 0.02168992 | 0.04062414 | 0.01603163 | 0.03825962 | 0.05107241 | 0.04698435 | 0.04235824 | 0.06075271 | 0.04863094
530 | 7.132799 | 93.083307 | 8.687281 | 10.800572 | 8.998961 | 9.021582 | 10.170547 | 9.555233 | 8.545932 | 9.829501 | 8.195543 | 9.940114 | 11.176627 | 10.372692 | 530 | 1.791788 | 4.22036 | 2.150498 | 2.176525 | 3.497224 | 2.79025 | 1.62905 | 3.105463 | 1.225477 | 2.92076 | 3.909525 | 3.595392 | 3.232548 | 4.651636 | 3.729325 | 1.3598 | 0.02436474 | 0.05738846 | 0.02924247 | 0.02959639 | 0.04755525 | 0.03794182 | 0.02215183 | 0.04222808 | 0.01666404 | 0.03971649 | 0.05316172 | 0.04889014 | 0.04395619 | 0.06325295 | 0.05071137
520 | 7.145912 | 92.995395 | 8.686948 | 10.83473 | 9.015555 | 9.039201 | 10.1961 | 9.561741 | 8.530973 | 9.840875 | 8.205411 | 9.951504 | 11.192964 | 10.389691 | 520 | 1.779661 | 4.252483 | 2.158566 | 2.185824 | 3.518119 | 2.7879 | 1.599739 | 3.109309 | 1.224046 | 2.918139 | 3.913028 | 3.607483 | 3.236652 | 4.66408 | 3.740812 | 1.3349 | 0.02375669 | 0.0567664 | 0.0288147 | 0.02917856 | 0.04696337 | 0.03721568 | 0.02135492 | 0.04150617 | 0.01633979 | 0.03895424 | 0.05223501 | 0.04815629 | 0.04320607 | 0.06226081 | 0.0499361
510 | 7.161775 | 92.81906 | 8.687205 | 10.864025 | 9.030327 | 9.04549 | 10.22005 | 9.586213 | 8.523723 | 9.859145 | 8.220901 | 9.975599 | 11.221801 | 10.41113 | 510 | 1.768347 | 4.284073 | 2.165493 | 2.183038 | 3.540785 | 2.808422 | 1.579046 | 3.123874 | 1.228262 | 2.925659 | 3.944886 | 3.628748 | 3.258427 | 4.696682 | 3.761416 | 1.3497 | 0.02386738 | 0.05782214 | 0.02922766 | 0.02946447 | 0.04778997 | 0.03790527 | 0.02131238 | 0.04216292 | 0.01657786 | 0.03948762 | 0.05324413 | 0.04897721 | 0.04397898 | 0.06339112 | 0.05076783
500 | 7.171702 | 92.717857 | 8.696113 | 10.895687 | 9.041909 | 9.052054 | 10.234994 | 9.602636 | 8.530207 | 9.888862 | 8.245972 | 9.986774 | 11.25211 | 10.434746 | 500 | 1.77102 | 4.318511 | 2.17213 | 2.183894 | 3.554293 | 2.822062 | 1.578493 | 3.153589 | 1.248526 | 2.925706 | 3.975274 | 3.649622 | 3.266961 | 4.730434 | 3.785433 | 1.3391 | 0.02371572 | 0.05782918 | 0.02908699 | 0.02924453 | 0.04759553 | 0.03779023 | 0.02113759 | 0.04222971 | 0.01671901 | 0.03917813 | 0.05323289 | 0.04887209 | 0.04374788 | 0.06334524 | 0.05069073
490 | 7.194081 | 92.855203 | 8.707226 | 10.92093 | 9.062212 | 9.075042 | 10.265505 | 9.621591 | 8.541901 | 9.930259 | 8.271047 | 10.012292 | 11.29713 | 10.466941 | 490 | 1.75275 | 4.309044 | 2.163308 | 2.178142 | 3.553168 | 2.809764 | 1.561461 | 3.166223 | 1.247956 | 2.910308 | 3.967762 | 3.63946 | 3.260926 | 4.742529 | 3.785564 | 1.3968 | 0.02448242 | 0.06018873 | 0.03021709 | 0.03042429 | 0.04963065 | 0.03924678 | 0.02181049 | 0.0442258 | 0.01743146 | 0.04065118 | 0.0554217 | 0.05083597 | 0.04554862 | 0.06624364 | 0.05287676
480 | 7.211549 | 93.149933 | 8.706088 | 10.933815 | 9.062503 | 9.080383 | 10.260607 | 9.617241 | 8.530651 | 9.928267 | 8.278452 | 10.008179 | 11.282767 | 10.470225 | 480 | 1.720295 | 4.276622 | 2.129918 | 2.150461 | 3.505108 | 2.766989 | 1.518579 | 3.12392 | 1.228499 | 2.873062 | 3.928896 | 3.603878 | 3.215597 | 4.676191 | 3.745428 | 1.3825 | 0.02378308 | 0.05912429 | 0.02944612 | 0.02973013 | 0.04845812 | 0.03825363 | 0.02099436 | 0.0431882 | 0.016984 | 0.03972008 | 0.05431698 | 0.04982362 | 0.04445563 | 0.06464834 | 0.05178054
470 | 7.227305 | 92.912133 | 8.734542 | 10.987013 | 9.087096 | 9.106437 | 10.301095 | 9.650643 | 8.538189 | 9.96106 | 8.30675 | 10.046494 | 11.327941 | 10.504632 | 470 | 1.743769 | 4.341546 | 2.151016 | 2.17335 | 3.551511 | 2.801489 | 1.516851 | 3.159526 | 1.24929 | 2.904297 | 3.973839 | 3.639399 | 3.258033 | 4.733888 | 3.786038 | 1.2749 | 0.02223131 | 0.05535037 | 0.0274233 | 0.02770804 | 0.04527821 | 0.03571618 | 0.01933834 | 0.04028079 | 0.0159272 | 0.03702688 | 0.05066248 | 0.0463987 | 0.04153666 | 0.06035233 | 0.04826819
460 | 7.248411 | 92.734379 | 8.751618 | 11.03718 | 9.113365 | 9.120316 | 10.333361 | 9.690065 | 8.553651 | 10.001501 | 8.337703 | 10.077236 | 11.381417 | 10.535689 | 460 | 1.745771 | 4.391692 | 2.165232 | 2.17329 | 3.577987 | 2.833412 | 1.516112 | 3.19398 | 1.265506 | 2.911549 | 4.007811 | 3.661649 | 3.281635 | 4.789324 | 3.812003 | 1.2791 | 0.02233016 | 0.05617414 | 0.02769548 | 0.02779855 | 0.04576604 | 0.03624217 | 0.01939259 | 0.0408542 | 0.01618709 | 0.03724162 | 0.05126391 | 0.04683615 | 0.04197539 | 0.06126024 | 0.04875933
450 | 7.266088 | 92.709888 | 8.773314 | 11.100483 | 9.143517 | 9.144817 | 10.373355 | 9.722571 | 8.580333 | 10.066684 | 8.37889 | 10.126598 | 11.456967 | 10.593163 | 450 | 1.751351 | 4.446715 | 2.180834 | 2.182342 | 3.60568 | 2.852073 | 1.527362 | 3.250659 | 1.293473 | 2.946029 | 4.079286 | 3.715027 | 3.320033 | 4.858666 | 3.86003 | 1.2881 | 0.02255916 | 0.05727813 | 0.02809133 | 0.02811075 | 0.04644476 | 0.03673756 | 0.01967395 | 0.04187173 | 0.01666123 | 0.0379478 | 0.05254528 | 0.04785326 | 0.04276535 | 0.06258448 | 0.04972105
440 | 7.283145 | 92.7473 | 8.811023 | 11.166539 | 9.180396 | 9.173532 | 10.435197 | 9.767614 | 8.607087 | 10.131609 | 8.421189 | 10.18865 | 11.538743 | 10.660436 | 440 | 1.773882 | 4.499697 | 2.20204 | 2.194086 | 3.654545 | 2.882162 | 1.537375 | 3.303407 | 1.321716 | 2.990809 | 4.148844 | 3.762691 | 3.369396 | 4.929423 | 3.914947 | 1.0993 | 0.01950028 | 0.04946517 | 0.02420702 | 0.02411959 | 0.04017442 | 0.03168361 | 0.01690037 | 0.03631435 | 0.01452963 | 0.03287797 | 0.04560825 | 0.04136326 | 0.03703977 | 0.05418914 | 0.04303701
430 | 7.305202 | 92.837037 | 8.853697 | 11.236708 | 9.222721 | 9.215095 | 10.486828 | 9.802714 | 8.641689 | 10.194031 | 8.451325 | 10.239773 | 11.590493 | 10.711536 | 430 | 1.794311 | 4.546441 | 2.221221 | 2.212402 | 3.681603 | 2.891656 | 1.548925 | 3.343622 | 1.328517 | 3.00656 | 4.187814 | 3.789126 | 3.396434 | 4.954082 | 3.940874 | 0.70134 | 0.01258422 | 0.03188601 | 0.01557831 | 0.01551646 | 0.02582056 | 0.02028034 | 0.01086323 | 0.02345016 | 0.009317419 | 0.0210862 | 0.02937082 | 0.02657466 | 0.02382055 | 0.03474496 | 0.02763893
420 | 7.332359 | 92.778348 | 8.870571 | 11.273859 | 9.243623 | 9.236783 | 10.498993 | 9.806535 | 8.634834 | 10.209575 | 8.459448 | 10.258103 | 11.611572 | 10.739062 | 420 | 1.784655 | 4.563653 | 2.216771 | 2.208851 | 3.66889 | 2.868289 | 1.511453 | 3.334388 | 1.308122 | 2.997789 | 4.183918 | 3.791782 | 3.390487 | 4.953252 | 3.946231 | 0.88467 | 0.01578831 | 0.04037327 | 0.01961111 | 0.01954104 | 0.03245757 | 0.0253749 | 0.01337137 | 0.02949833 | 0.01157256 | 0.02652054 | 0.03701387 | 0.03354476 | 0.02999462 | 0.04381994 | 0.03491112
410 | 7.366051 | 92.725022 | 8.906818 | 11.32729 | 9.285658 | 9.268789 | 10.523858 | 9.851228 | 8.65975 | 10.258714 | 8.501882 | 10.27383 | 11.644051 | 10.762277 | 410 | 1.789659 | 4.591618 | 2.228973 | 2.209417 | 3.662843 | 2.884296 | 1.502998 | 3.356055 | 1.319767 | 2.999528 | 4.177493 | 3.8002 | 3.373548 | 4.957447 | 3.938591 | 0.8091 | 0.01448013 | 0.03715078 | 0.01803462 | 0.01787639 | 0.02963607 | 0.02333684 | 0.01216075 | 0.02715384 | 0.01067824 | 0.02426918 | 0.0338001 | 0.03074742 | 0.02729538 | 0.0401107 | 0.03186714
400 | 7.395113 | 92.621402 | 8.92908 | 11.365329 | 9.318132 | 9.317051 | 10.572279 | 9.915641 | 8.689466 | 10.282007 | 8.534246 | 10.318167 | 11.655937 | 10.81363 | 400 | 1.785745 | 4.612195 | 2.237904 | 2.236649 | 3.693426 | 2.931745 | 1.507113 | 3.356825 | 1.326556 | 3.001711 | 4.172005 | 3.808023 | 3.398765 | 4.948558 | 3.97317 | 0.83989 | 0.01499829 | 0.03873736 | 0.01879594 | 0.01878539 | 0.03102071 | 0.02462344 | 0.01265809 | 0.02819364 | 0.01114161 | 0.02521107 | 0.03504025 | 0.0319832 | 0.02854589 | 0.04156244 | 0.03337026
390 | 7.42392 | 92.642205 | 8.955249 | 11.400763 | 9.355446 | 9.357673 | 10.585296 | 9.948896 | 8.679247 | 10.303193 | 8.560681 | 10.305378 | 11.664006 | 10.824666 | 390 | 1.781869 | 4.617738 | 2.246766 | 2.249352 | 3.673435 | 2.935567 | 1.461059 | 3.346453 | 1.323197 | 2.96568 | 4.119018 | 3.768783 | 3.348987 | 4.922287 | 3.950761 | 0.58457 | 0.01041627 | 0.02699391 | 0.01313392 | 0.01314904 | 0.0214738 | 0.01716044 | 0.008540913 | 0.01956236 | 0.007735014 | 0.01733647 | 0.02407854 | 0.02203118 | 0.01957717 | 0.02877422 | 0.02309496
380 | 7.462977 | 92.65141 | 8.990215 | 11.428997 | 9.423925 | 9.408521 | 10.627652 | 9.997138 | 8.688882 | 10.344142 | 8.608116 | 10.287646 | 11.624459 | 10.830361 | 380 | 1.77675 | 4.604219 | 2.280459 | 2.262575 | 3.676477 | 2.945604 | 1.42656 | 3.347939 | 1.332668 | 2.968505 | 4.101796 | 3.764903 | 3.282451 | 4.830316 | 3.911281 | 0.49751 | 0.008839511 | 0.02290645 | 0.01134551 | 0.01125654 | 0.01829084 | 0.01465468 | 0.00709728 | 0.01665633 | 0.006630157 | 0.01476861 | 0.02040685 | 0.01873077 | 0.01633052 | 0.02403131 | 0.01945901
370 | 7.506707 | 92.803552 | 8.992705 | 11.399097 | 9.448049 | 9.477405 | 10.644908 | 10.059825 | 8.696634 | 10.328514 | 8.630416 | 10.278552 | 11.565818 | 10.833823 | 370 | 1.723165 | 4.504185 | 2.250291 | 2.28426 | 3.633836 | 2.957851 | 1.380197 | 3.26837 | 1.303465 | 2.918388 | 3.985699 | 3.671119 | 3.210641 | 4.696431 | 3.851954 | 0.51666 | 0.008902905 | 0.02327132 | 0.01162635 | 0.01180186 | 0.01877457 | 0.01528203 | 0.007130923 | 0.01688636 | 0.006734484 | 0.01507814 | 0.02059251 | 0.0189672 | 0.0165881 | 0.02426458 | 0.01990151
360 | 7.561794 | 92.82757 | 9.040415 | 11.387269 | 9.473569 | 9.542177 | 10.697738 | 10.112415 | 8.74604 | 10.313279 | 8.690159 | 10.327601 | 11.56269 | 10.863873 | 360 | 1.71372 | 4.424619 | 2.214904 | 2.294252 | 3.629283 | 2.953391 | 1.372894 | 3.185414 | 1.308175 | 2.885423 | 3.87231 | 3.620597 | 3.201954 | 4.626805 | 3.820998 | 0.3924 | 0.006724635 | 0.01736221 | 0.008691282 | 0.009002645 | 0.01424131 | 0.01158911 | 0.005387234 | 0.01249956 | 0.005133278 | 0.0113224 | 0.01519494 | 0.01420722 | 0.01256447 | 0.01815558 | 0.0149936
350 | 7.627293 | 92.62348 | 9.062075 | 11.35463 | 9.41548 | 9.533339 | 10.654352 | 10.076319 | 8.710126 | 10.277438 | 8.670579 | 10.295278 | 11.435292 | 10.810825 | 350 | 1.670283 | 4.330317 | 2.081042 | 2.217971 | 3.518937 | 2.848437 | 1.26096 | 3.081807 | 1.21495 | 2.793816 | 3.750329 | 3.506478 | 3.102503 | 4.423712 | 3.700322 | 0.32913 | 0.005497403 | 0.01425237 | 0.006849334 | 0.007300008 | 0.01158188 | 0.009375061 | 0.004150199 | 0.01014315 | 0.003998766 | 0.009195288 | 0.01234346 | 0.01154087 | 0.01021127 | 0.01455976 | 0.01217887
340 | 7.688151 | 92.707602 | 9.138709 | 11.35173 | 9.371351 | 9.604954 | 10.670675 | 10.151885 | 8.766604 | 10.291005 | 8.720317 | 10.371953 | 11.433524 | 10.824034 | 340 | 1.685548 | 4.248679 | 1.955472 | 2.226398 | 3.460956 | 2.86027 | 1.253579 | 3.021406 | 1.199825 | 2.817092 | 3.730107 | 3.480104 | 3.115146 | 4.34322 | 3.638418 | 0.29659 | 0.004999168 | 0.01260116 | 0.005799735 | 0.006603273 | 0.01026485 | 0.008483275 | 0.00371799 | 0.008961189 | 0.003558562 | 0.008355212 | 0.01106312 | 0.01032164 | 0.009239212 | 0.01288155 | 0.01079118
330 | 7.729749 | 92.497075 | 9.180201 | 11.360028 | 9.709141 | 9.698056 | 10.744296 | 10.265275 | 8.86084 | 10.306546 | 8.796394 | 10.515608 | 11.547284 | 10.938595 | 330 | 1.693084 | 4.229236 | 2.309404 | 2.296494 | 3.513863 | 2.956775 | 1.320681 | 3.004791 | 1.245505 | 2.932638 | 3.800322 | 3.579391 | 3.247966 | 4.446638 | 3.73969 | 0.26192 | 0.004434527 | 0.01107722 | 0.00604879 | 0.006014976 | 0.009203511 | 0.007744386 | 0.003459128 | 0.00787015 | 0.003262228 | 0.007681164 | 0.009953802 | 0.00937514 | 0.008507072 | 0.01164663 | 0.009794997
320 | 7.787895 | 92.574339 | 9.285507 | 11.398411 | 10.13413 | 9.864351 | 10.803651 | 10.356468 | 8.952881 | 10.389491 | 8.866429 | 10.630392 | 11.622441 | 11.022359 | 320 | 1.745129 | 4.199189 | 2.731903 | 2.41837 | 3.509348 | 2.990186 | 1.357938 | 3.028538 | 1.257266 | 2.999125 | 3.853868 | 3.612704 | 3.308251 | 4.458841 | 3.763106 | 0.11277 | 0.001967981 | 0.004735426 | 0.003080767 | 0.002727196 | 0.003957491 | 0.003372032 | 0.001531347 | 0.003415283 | 0.001417819 | 0.003382113 | 0.004346007 | 0.004074047 | 0.003730714 | 0.005028235 | 0.004243655
310 | 7.891709 | 92.574339 | 9.304562 | 11.311039 | 9.806693 | 10.006422 | 10.769836 | 10.403355 | 8.961953 | 10.383247 | 8.917351 | 10.54191 | 11.435507 | 10.878671 | 310 | 1.64646 | 3.977356 | 2.230585 | 2.462778 | 3.349494 | 2.923977 | 1.247595 | 2.900621 | 1.195651 | 2.897488 | 3.7718 | 3.545863 | 3.084885 | 4.121666 | 3.475806 | 0.02783 | 0.0004582097 | 0.001106898 | 0.0006207718 | 0.0006853912 | 0.0009321642 | 0.0008137427 | 0.0003472058 | 0.0008072428 | 0.0003327498 | 0.000806371 | 0.001049692 | 0.0009868137 | 0.0008585235 | 0.00114706 | 0.0009673169
300 | 7.992699 | 92.574339 | 9.382566 | 11.352655 | 9.74741 | 10.112901 | 10.885456 | 10.518147 | 9.019392 | 10.417012 | 8.969605 | 10.626804 | 11.499459 | 10.936898 | 300 | 1.619681 | 3.908351 | 2.044157 | 2.469097 | 3.36636 | 2.93992 | 1.196861 | 2.822452 | 1.138875 | 2.839928 | 3.720211 | 3.477302 | 3.066099 | 4.078559 | 3.426061 | 0.00045631 | 7.390765e-06 | 1.78342e-05 | 9.327692e-06 | 1.126673e-05 | 1.536104e-05 | 1.341515e-05 | 5.461396e-06 | 1.287913e-05 | 5.1968e-06 | 1.295888e-05 | 1.697569e-05 | 1.586728e-05 | 1.399092e-05 | 1.861087e-05 | 1.563346e-05
[31 empty] | 88.62208 | 2.325872 | 6.525193 | 2.921686 | 2.321686 | 4.376109 | 3.140316 | 2.510678 | 5.60901 | 1.786141 | 4.342019 | 4.420359 | 3.595984 | 4.807522 | 4.439008 | 3.351737
[32 empty] | 0.9737552 | 0.9263706 | 0.9670321 | 0.9738024 | 0.9506206 | 0.9645651 | 0.9716698 | 0.9367087 | 0.9798454 | 0.9510052 | 0.9501212 | 0.9594234 | 0.9457526 | 0.9499108 | 0.9621794

## Results
GEN_4 PARTICLES |  |  | GEN_3 PARTICLES
| Solar Absorptance (α) |  |  | Solar Absorptance (α)
| As prepared | 300x3h Cycles |  | As prepared | 285x3h Cycles | 575x3h Cycles
DFI GEN_4 | 0.9737552 | 0.974 | DFI GEN_3 | 0.9716698 | 0.9510052 | 0.9457526
DLR GEN_4 | 0.9263706 | 0.9506206 | DLR GEN_3 | 0.9367087 | 0.9501212 | 0.9499108
CIE GEN_4 | 0.9670321 | 0.9645651 | CIE GEN_3 | 0.9798454 | 0.9594234 | 0.9621794